## 食品相关产品
2018年食品相关产品质量省级监督检查结果汇总表
序号 | 产品名称 | 生产单位 | 商标 | 规格型号 | 抽查结果 | 不合格项目
1 | 聚乙烯吹塑薄膜 | 江阴市东亚包装有限公司 | —— | 2100×0.080mm | 合格
2 | 多层复合包装膜 | 江阴市嘉丰包装材料有限公司 | —— | OPP/CPP 254mm | 合格
3 | 多层复合食品包装袋 | 江阴市昌瑞包装材料有限公司 | —— | PET/PE 33×22cm | 合格
4 | 包装用聚乙烯吹塑薄膜 | 江阴市宝柏新型包装材料有限公司 | —— | 80×1105mm | 合格
5 | 塑料瓶盖 | 江阴市金宇彩印有限公司 | —— | PP 85mm | 合格
6 | 一次性塑料餐饮具（碗） | 江阴市环亚塑业有限公司 | —— | PP 1000mL | 合格
7 | 食品用聚乙烯包装膜 | 江阴市宇宙包装材料有限公司 | —— | 620mm | 合格
8 | 高温铝箔袋 | 江阴市亚博铝塑包装有限公司 | —— | PET/Al/NY/CPP 19×16cm | 合格
9 | 高温蒸煮袋 | 江阴市惠源包装有限公司 | —— | 25×18cm PA/CPP | 合格
10 | 铝塑复合袋 | 江阴市欧瑞铝塑包装有限公司 | —— | PET/Al/CPP 21×16cm | 合格
11 | 一次性塑料餐饮具（碗） | 江阴市周庄康驰塑料制品厂 | —— | PP D-300 | 合格
12 | 连卷食品包装袋 | 江阴市璜塘佳明塑料制品有限公司 | —— | PE 30×20cm | 合格
13 | 食品包装用聚乙烯袋 | 江阴市新飞洋塑业有限公司 | —— | 410×270×0.015mm | 合格
14 | 商品零售包装袋 | 江阴市惠康塑业有限公司 | —— | PE 68×35cm | 合格
15 | 食品用复合包装袋 | 江阴市国力塑料包装有限公司 | —— | BOPA/LDPE 215×140mm | 合格
16 | 塑料桶盖 | 江阴市顺德塑业有限公司 | —— | PE 25L | 合格
17 | 真空白袋 | 江阴市中江包装有限公司 | —— | BOPA/LDPE 305×210mm | 合格
18 | 一次性塑料餐饮具（杯） | 江阴市铁成塑业有限公司 | —— | PP,250mL | 合格
19 | 液体食品无菌包装用纸基复合材料 | 江阴市亨达彩印有限公司 | —— | 214×163mm | 合格
20 | OPP/PE复合包装袋 | 江阴市诚信彩塑包装厂 | —— | 24.8×17.5cm | 合格
21 | 多层共挤膜 | 江阴市格瑞包装材料有限公司 | —— | 400×70mm | 合格
22 | PET无汽饮料瓶 | 江阴市月城彩印铝箔包装厂 | —— |  | 合格
23 | PE塑料瓶盖 | 江阴市远望轻工制品有限公司 | —— | 直径40mm | 合格
24 | 聚乙烯吹塑桶 | 江阴市震宇塑料制品有限公司 | 坚盾 | 10L | 合格
25 | 多层复合食品包装袋 | 江阴市润新印刷包装有限公司 | —— | PA/PE 245×190mm | 合格
26 | 聚乙烯保鲜袋 | 江阴市长泾友洁塑料制品厂 | —— | 20×30cm 100只/卷 | 合格
27 | 食品用复合包装袋 | 江阴市长泾建宏彩印有限公司 | —— | BOPP0.037mm/LDPE0.050mm | 合格
28 | 多层复合食品包装膜 | 江阴市安氏彩印包装有限公司 | —— | PET/Al/PE 580mm | 合格
29 | 聚乙烯吹塑薄膜 | 江阴市长泾佳佳塑料制品厂 | —— | 0.060mm | 合格
30 | 多层复合食品包装膜 | 江阴市花园铝塑包装有限公司 | —— | 0.09×540mm PET/Al/PE | 合格
31 | Al/PE复合包装膜 | 江阴市禾丰塑业包装有限公司 | —— | 400mm×0.12mm | 合格
32 | 多层复合包装袋 | 江阴市东铭塑料包装有限公司 | —— | PA/PE 260×160mm | 合格
33 | 包装用聚乙烯吹塑薄膜 | 江阴市扬子塑业包装有限公司 | —— | 620×0.06mm | 合格
34 | 多层复合包装袋 | 江阴市长泾彩印有限公司 | —— | OPP/VMPET/PE 15×20.5cm | 合格
35 | 聚乙烯包装膜 | 江阴市双慧塑料包装有限公司 | —— | 0.080mm×63mm | 合格
36 | 多层复合食品包装袋 | 江阴市新颖塑料彩印有限公司 | —— | PET/PE 20×15cm | 合格
37 | BOPP食品包装袋 | 江阴市文兴彩印包装有限公司 | —— | 36×25cm | 合格
38 | 其他类多层复合食品包装膜 | 江阴升辉包装材料有限公司 | —— | PA/PE 200×300×0.060mm | 合格
39 | OPP/PE复合袋 | 江阴市欧莱特彩印有限公司 | —— | OPP27/PE55 230×260mm | 合格
40 | 聚乙烯共挤膜 | 江阴天畅塑料科技有限公司 | —— | 910×0.185mm | 合格
41 | 包装用聚乙烯吹塑袋 | 江阴市昶晟塑料制品加工有限公司 | —— | 180×160×0.025mm | 合格
42 | 塑料桶盖 | 江阴澄南包装容器有限公司 | —— | PE 20L | 合格
43 | 塑料桶盖 | 江阴市云旭塑料制品有限公司 | —— | PE 10kg | 合格
44 | 复合包装袋 | 江阴申启包装材料有限公司 | —— | PET/PE | 合格
45 | 液体食品包装用塑料复合袋 | 江阴申启盒中袋有限公司 | —— | BOPA/LDPE | 合格
46 | 食品多层包装袋 | 江阴诚公转印包装材料有限公司 | —— | PET12/CPP50 | 合格
47 | 聚乙烯连卷食品袋 | 江阴市奕翔塑业有限公司 | —— | 250×350mm | 合格
48 | 双向拉伸尼龙/低密度聚乙烯复合袋 | 江阴市兴江彩印有限公司 | —— | PA0.015/PE0.067mm A类 | 合格
49 | 铝箔封口膜 | 江阴市东亚铝箔包装有限公司 | —— | 直径68mm | 合格
50 | 包装用聚乙烯袋 | 江阴市永佳塑制包装有限公司 | —— | 27*40cm | 合格
51 | 包装用聚乙烯吹塑薄膜 | 江阴市兴吴塑料包装有限公司 | —— | 宽：38mm 厚：0.055mm | 合格
52 | 包装用聚乙烯吹塑薄膜 | 江阴市长泾新达塑料薄膜有限公司 | —— | 宽：76cm 厚：0.007mm | 合格
53 | 食品用耐蒸煮复合袋 | 江阴市长泾彩色凹印有限公司 | —— | 14*21mm | 合格
54 | 食品包装用PET挤出片材 | 江阴市鹏程塑胶有限公司 | —— | 610*0.34mm | 合格
55 | 包装用聚乙烯吹塑薄膜 | 江阴市鑫顺塑料制品有限公司 | —— | 800*0.005mm | 合格
56 | 包装用聚乙烯吹塑薄膜 | 江苏双亿塑业包装科技有限公司 | —— | 820*0.033mm | 合格
57 | 食品包装用聚乙烯（PE）瓶盖 | 江阴标榜塑料制品有限公司 | —— | 直径126mm | 合格
58 | 食品用聚乙烯（PE）瓶盖 | 江阴天囿塑料制品有限公司 | —— | 直径85mm | 合格
59 | 食品用一次性塑料碗 | 江阴河马塑胶有限公司 | —— | 1000ml | 合格
60 | 食品用一次性塑料餐盒 | 江阴市顺达塑料有限公司 | —— | 1000ml | 合格
61 | 食品包装用复合膜 | 江阴福瑞达包装有限公司 | —— | 313*0.112（PET0.012PE0.1）mm | 合格
62 | 耐蒸煮复合膜 | 江阴市东阳铝塑包装厂 | —— | 35*15cm | 合格
63 | 食品包装用聚乙烯吹塑容器 | 江阴康爱特包装股份有限公司 | —— | 1吨 | 合格
64 | 食品包装用聚乙烯注塑瓶盖 | 江阴市高博塑业有限公司 | —— | 直径55mm | 合格
65 | 包装用双向拉伸聚酯薄膜 | 江苏兴业聚化有限公司 | —— | 580*0.012mm | 合格
66 | 食品包装用聚对苯二甲酸乙二醇酯（APET）挤出片材 | 江苏兴业塑化股份有限公司 | —— | 490mm*0.4mm | 合格
67 | 食品用一次性塑料餐饮具 | 江阴市意康包装制品有限公司 | —— | 托盘 | 合格
68 | 食品用一次性塑料碗 | 江阴市非凡纱业有限公司餐具分公司 | —— | 750ml | 合格
69 | 塑料桶盖 | 江阴市信和塑料容器有限公司 | —— | 20-30L | 合格
70 | 食品用一次性塑料餐盒 | 无锡中央化学有限公司 | —— | —— | 合格
71 | 食品用一次性塑料勺 | 无锡江通塑胶有限公司 | —— | —— | 合格
72 | 热封型双向拉伸聚丙烯薄膜 | 江阴中达软塑新材料股份有限公司 | —— | 22um*188mm*2000m | 合格
73 | 食品用一次性餐饮具（托） | 江阴市远鹏包装有限公司 | —— | 58*45mm | 合格
74 | 包装用聚乙烯吹塑薄膜 | 江阴市万润包装有限公司 | —— | 895*0.05mm | 合格
75 | 普通型双向拉伸聚丙烯薄膜 | 江苏恒创包装材料有限公司 | —— | 770*0.018mm | 合格
76 | 金丝猴88g奶糖卷膜 | 江阴申隆包装材料有限公司 | —— | 280mm*1000m/卷 | 合格
77 | 食品用复合包装膜 | 江阴宝柏包装有限公司 | —— | BOPP18/INK/WPE10/MPET10/CPP18 | 合格
78 | 食品包装用聚乙烯吹塑袋 | 江阴市润圣包装材料有限公司 | —— | 750*500*0.05mm | 合格
79 | 一次性餐饮具（盒） | 江阴市月城旅游用品厂 | —— | 750ml | 合格
80 | 多层复合食品包装袋 | 江阴市隆辉包装材料有限公司 | —— | 455*520mm BOPP18/CPP20 | 合格
81 | 复合用复合袋 | 江阴中德包装材料有限公司 | —— | 320*260mm | 合格
82 | 多层复合食品包装袋 | 江阴市银湖包装材料有限公司 | —— | PET/Al/PA/CPP 195×155mm | 不合格 | 溶剂残留量总量
83 | 雪豹餐具洗洁精 | 江苏雪豹日化有限公司徐霞客第一分公司 | 雪豹 | 净含量：375ml | 合格
84 | 淋膜纸 | 江阴润渲纸业有限公司 | —— | 318g/㎡ | 合格
85 | 淋膜纸餐具（淋膜纸碗） | 江阴市绿顺纸制品有限公司 | —— | 860ml | 合格
86 | 淋膜纸杯 | 江阴鼎康邦瑞复合材料有限公司 | —— | 250ml | 合格
87 | 纸板盒 | 江阴惠昌纸制品有限公司 | —— | 6寸 | 合格
88 | 纸质袋 | 江阴市一华纸塑包装材料有限公司 | —— | 610×500×95 mm | 合格
89 | 纸板盒 | 江阴臻源纸制品有限公司 | —— | 6寸盒 | 合格
90 | 淋膜纸餐具 | 江阴市瑞和盛纸品有限公司 | —— | 280ml | 合格
91 | 工业和商用电热食品加工设备（商用蒸饭箱） | 江阴市德生厨房设备制造有限公司 | 德生 | YW-DD-8 | 合格
92 | 蒸饭箱 | 无锡华虹厨房设备有限公司 | —— | HH-DR-09 | 合格
93 | 商用电热食品加工设备（电汽两用蒸饭车） | 江阴市夏港润东厨具设备有限公司 | 天江 | TJ-DQ-120 | 合格
94 | 电热开水器 | 江阴市博大金属制品有限公司 | —— | BDEKSQ-90 | 合格