## 检验结果汇总表
2023年江阴市塑料管材管件产品质量监督抽查检验结果汇总表
序号 | 产品名称 （商品实物标注名称） | 标称商标 （有TM标记，或注册商标R标记的） | 生产日期/批号 | 规格型号 | 抽样日期 | 受检单位 | 受检单位信用代码 | 受检单位地址 | 标称生产单位 | 标称生产单位地址 | 检查内容 （主要检验项目） | 检验结果判定 | 不合格项目 | 承检机构名称
1 | 建筑排水用硬聚氯乙烯（PVC-U）管材 | 华陆 | 2023-05-13 | Φ50 | 2023-07-21 | 江阴市程磊塑胶有限公司 | 9132028131391775XK | 无锡市江阴市华士镇华西工业园民企一路11号 | 江阴市程磊塑胶有限公司 | 无锡市江阴市华士镇华西工业园民企一路11号 | 尺寸、拉伸强度、密度、纵向回缩率、落锤冲击、维卡软化点温度等 | 合格 | / | 江苏澄信检验检测认证股份有限公司
2 | 排水用硬聚氯乙烯（PVC-U）管材 | 恭财 | 2023-02-12 | Φ50mm | 2023-07-21 | 江苏恭财科技有限公司 | 91320281757955028N | 无锡市江阴市华士镇工业园华陆路62号 | 江苏恭财科技有限公司 | 无锡市江阴市华士镇工业园华陆路62号 | 尺寸、拉伸强度、密度、纵向回缩率、落锤冲击、维卡软化点温度等 | 合格 | / | 江苏澄信检验检测认证股份有限公司
3 | 给水用聚丙烯（PP-R）管材 | 华晗 | 2023-06-25 | dn25×en4.2mm,PN2.5,S2.5 | 2023-07-21 | 江阴市华士亿源塑料制品厂 | 92320281MA1N2U248E | 无锡市江阴市华士镇华陆路70号 | 江阴市华士亿源塑料制品厂 | 无锡市江阴市华士镇华陆路70号 | 尺寸、静液压试验、简支梁冲击试验、纵向回缩率、灰分、熔融温度、铅、镉、高锰酸钾等 | 合格 | / | 江苏澄信检验检测认证股份有限公司
4 | PVC-U排水用管材 | 申宝 | 2023-06-02 | Φ50 | 2023-07-21 | 江阴市华士康华塑料制品厂 | 92320281MA1QY69G26 | 无锡市江阴市华士镇陆祝路5号 | 江阴市华士康华塑料制品厂 | 无锡市江阴市华士镇陆祝路5号 | 尺寸、拉伸强度、密度、纵向回缩率、落锤冲击、维卡软化点温度等 | 合格 | / | 江苏澄信检验检测认证股份有限公司
5 | 建筑通风用硬聚氯乙烯管材 | 信顺 | 2023-04-24 | Φ50 | 2023-07-21 | 江阴市广吉塑管厂 | 92320281MA1R2M7Q16 | 无锡市江阴市华士镇华陆路38号 | 江阴市广吉塑管厂 | 无锡市江阴市华士镇华陆路38号 | 尺寸、拉伸强度、密度、纵向回缩率、落锤冲击、维卡软化点温度等 | 合格 | / | 江苏澄信检验检测认证股份有限公司
6 | 给水用（PP-R)管材 | 田由 | 2023-03-02 | dn20×en2.8mm，S3.2 | 2023-07-19 | 江苏江山塑业科技有限公司 | 913202817876681429 | 无锡市江阴市华士镇华长路551号 | 江苏江山塑业科技有限公司 | 无锡市江阴市华士镇华长路551号 | 尺寸、静液压试验、简支梁冲击试验、纵向回缩率、灰分、熔融温度、铅、镉、高锰酸钾等 | 合格 | / | 江苏澄信检验检测认证股份有限公司
7 | 养殖用PVC-U管材 | —— | 2023-06-10 | Φ20×2.0mm | 2023-07-19 | 江阴市华士宏昌塑料制品厂 | 92320281MA1NC6Y24L | 江阴市华士镇华西三村民企二路12号 | 江阴市华士宏昌塑料制品厂 | 江阴市华士镇华西三村民企二路12号 | 尺寸、拉伸强度、密度、纵向回缩率、落锤冲击、维卡软化点温度等 | 合格 | / | 江苏澄信检验检测认证股份有限公司
8 | 给水用（PP-R）管材 | 悠泉 | 2023-04-19 | dn20×2.8mm，S3.2，2.0MPa | 2023-07-19 | 江阴市华士华汇塑胶厂 | 92320281MA1P49AE60 | 江阴市华士镇华西私营工业集中区 | 江阴市华士华汇塑胶厂 | 江阴市华士镇华西私营工业集中区 | 尺寸、静液压试验、简支梁冲击试验、纵向回缩率、灰分、熔融温度、铅、镉、高锰酸钾等 | 合格 | / | 江苏澄信检验检测认证股份有限公司
9 | PVC-U给水管 | 陆东 | 2023-05-16 | Φ20×2.0mm，2.0MPa | 2023-07-19 | 陆东塑胶工业有限公司 | 913202817431057350 | 江阴市华士镇工业园区 | 陆东塑胶工业有限公司 | 江阴市华士镇工业园区 | 尺寸、静液压试验、密度、纵向回缩率、铅、镉、高锰酸钾等 | 合格 | / | 江苏澄信检验检测认证股份有限公司
10 | PVC-U管材 | 中亿 | 2023-06-13 | Φ50×2.0mm | 2023-07-19 | 江阴市中亿塑业有限公司 | 913202812504124111 | 江阴市华士镇华陆村 | 江阴市中亿塑业有限公司 | 江阴市华士镇华陆村 | 尺寸、拉伸强度、密度、纵向回缩率、落锤冲击、维卡软化点温度等 | 合格 | / | 江苏澄信检验检测认证股份有限公司
11 | PE给水管材 | 水皇 | 2022-12-15 | DN32×3.0 PE100 SDR11 1.6MPa | 2023-07-19 | 江苏水皇科技有限公司 | 913202816829568261 | 江阴市华士镇华陆路48号 | 江苏水皇科技有限公司 | 江阴市华士镇华陆路48号 | 尺寸、静液压试验、简支梁冲击试验、纵向回缩率、灰分、熔融温度、铅、镉、高锰酸钾等 | 合格 | / | 江苏澄信检验检测认证股份有限公司
12 | PVC-U排水管件 | —— | 2023-06-25 | Φ50弯头 | 2023-07-18 | 江阴市华士嘉海塑料制品厂 | 92320281MA1WY8YYX8 | 无锡市江阴市华士镇华西工业园民企二路12号 | 江阴市华士嘉海塑料制品厂 | 无锡市江阴市华士镇华西工业园民企二路12号 | 尺寸、拉伸强度、密度、纵向回缩率、落锤冲击、维卡软化点温度等 | 不合格 | 密度 | 江苏澄信检验检测认证股份有限公司
13 | PE给水用管件 | —— | 2023-06-02 | dn20mm,PE100,PN1.6 | 2023-07-26 | 江阴市华达涤塑有限公司金洋塑业分公司 | 913202815794814639 | 无锡市江阴市徐霞客镇金凤村界石头53号 | 江阴市华达涤塑有限公司金洋塑业分公司 | 无锡市江阴市徐霞客镇金凤村界石头53号 | 尺寸、静液压试验、简支梁冲击试验、纵向回缩率、灰分、熔融温度、铅、镉、高锰酸钾等 | 合格 | / | 江苏澄信检验检测认证股份有限公司
14 | HDPE管材 | —— | 2023-06-20 | DN75mm,SN10 | 2023-07-26 | 江阴市同旭管业有限公司 | 91320281MA1W5A5A6E | 无锡市江阴市徐霞客镇璜塘凤凰路6号 | 江阴市同旭管业有限公司 | 无锡市江阴市徐霞客镇璜塘凤凰路6号 | 尺寸、拉伸强度、纵向回缩率、环刚度等 | 合格 | / | 江苏澄信检验检测认证股份有限公司
15 | HDPE管材 | 云咖 | 2023-06-26 | DN63mm,SN12.5 | 2023-07-26 | 江阴市万马管业有限公司 | 9132028156684953XW | 无锡市江阴市徐霞客镇璜塘金凤南路134号 | 江阴市万马管业有限公司 | 无锡市江阴市徐霞客镇璜塘金凤南路134号 | 尺寸、拉伸强度、纵向回缩率、环刚度等 | 合格 | / | 江苏澄信检验检测认证股份有限公司
16 | HDPE管材 | 联顺 | 2022-11-16 | DN63mm,SN16 | 2023-07-26 | 江阴市联顺塑业有限公司 | 91320281MA20886718 | 无锡市江阴市徐霞客镇湖塘村季家村67号 | 江阴市联顺塑业有限公司 | 无锡市江阴市徐霞客镇湖塘村季家村67号 | 尺寸、拉伸强度、纵向回缩率、环刚度等 | 合格 | / | 江苏澄信检验检测认证股份有限公司
17 | PE给水管件 | —— | 2023-06-15 | dn25mm,PE100,PN1.6弯头 | 2023-07-26 | 江阴市合威塑业有限公司 | 91320281562994385Q | 无锡市江阴市徐霞客镇上东村上东路3号 | 江阴市合威塑业有限公司 | 无锡市江阴市徐霞客镇上东村上东路3号 | 尺寸、静液压试验、铅、镉、高锰酸钾等 | 合格 | / | 江苏澄信检验检测认证股份有限公司
18 | 聚乙烯（HDPE）排水管材 | 联誉 | 2023-06-09 | dn50mm，SN16 | 2023-07-25 | 江阴市烨龙塑业有限公司 | 91320281MA1M9D7X86 | 江阴市青阳镇里新路25号 | 江阴市烨龙塑业有限公司 | 江阴市青阳镇里新路25号 | 尺寸、拉伸强度、纵向回缩率、环刚度等 | 合格 | / | 江苏澄信检验检测认证股份有限公司
19 | PVC-U排水管件 | —— | 2023-07-15 | Φ50 三通 | 2023-07-24 | 江阴市联润塑胶有限公司 | 91320281MA2797FL2E | 无锡市江阴市华士镇华西十三村环村西路213号 | 江阴市联润塑胶有限公司 | 无锡市江阴市华士镇华西十三村环村西路213号 | 尺寸、拉伸强度、密度、纵向回缩率、落锤冲击、维卡软化点温度等 | 合格 | / | 江苏澄信检验检测认证股份有限公司
20 | PVC-U建筑排水管 | 世雄 | 2023-06-20 | Φ50 | 2023-07-24 | 江阴市华士联水塑胶厂 | 92320281MA1Q11617G | 无锡市江阴市华士镇陆桥东街20号 | 江阴市华士联水塑胶厂 | 无锡市江阴市华士镇陆桥东街20号 | 尺寸、拉伸强度、密度、纵向回缩率、落锤冲击、维卡软化点温度等 | 合格 | / | 江苏澄信检验检测认证股份有限公司
21 | 高密度HDPE电力电缆实壁保护管 | —— | 2023-06-06 | Φ63mm，SN16 | 2023-07-25 | 江阴市中管海阔塑业科技有限公司 | 91320281MA1UWBNG82 | 江阴市长泾镇西园路7号 | 江阴市中管海阔塑业科技有限公司 | 江阴市长泾镇西园路7号 | 尺寸、拉伸强度、纵向回缩率、环刚度等 | 合格 | / | 江苏澄信检验检测认证股份有限公司
22 | PE给水用管材 | 宝腾 | 2023-03-04 | Φ32×3.0mm,PN1.6,PE100 | 2023-07-24 | 江苏宝鹏科技管业有限公司 | 913202816676156529 | 无锡市江阴市华士镇华西民营工业园 | 江苏宝鹏科技管业有限公司 | 无锡市江阴市华士镇华西民营工业园 | 尺寸、静液压试验、氧化诱导时间、纵向回缩率、断裂伸长率、灰分、熔融温度、铅、镉、高锰酸钾等 | 合格 | / | 江苏澄信检验检测认证股份有限公司
23 | PE给水用管材 | 海扬 | 2023-06-13 | PE100，PN1.6，Dn32mm | 2023-07-26 | 江苏海威塑业科技有限公司 | 91320281323928647R | 江阴市徐霞客镇马镇环镇北路3号 | 江苏海威塑业科技有限公司 | 江阴市徐霞客镇马镇环镇北路3号 | 尺寸、静液压试验、氧化诱导时间、纵向回缩率、断裂伸长率、灰分、熔融温度、铅、镉、高锰酸钾等 | 合格 | / | 江苏澄信检验检测认证股份有限公司
24 | PE给水用管材 | 江特 | 2023-05-15 | PE100，PN1.6，SDR11，dn32mm | 2023-07-25 | 江特科技股份有限公司 | 913202817455665944 | 江阴市青阳工业园区锡澄路1349号 | 江特科技股份有限公司 | 江阴市青阳工业园区锡澄路1349号 | 尺寸、静液压试验、氧化诱导时间、纵向回缩率、断裂伸长率、灰分、熔融温度、铅、镉、高锰酸钾等 | 合格 | / | 江苏澄信检验检测认证股份有限公司
25 | 给水用PP-R管材 | 欧美洁 | 2022-09-08 | dn20×en2.8，S3.2 | 2023-07-25 | 无锡市广通塑胶有限公司 | 913202817820507655 | 江阴市江澄西路139号 | 无锡市广通塑胶有限公司 | 江阴市江澄西路139号 | 尺寸、静液压试验、简支梁冲击试验、纵向回缩率、灰分、熔融温度、铅、镉、高锰酸钾等 | 合格 | / | 江苏澄信检验检测认证股份有限公司
26 | PE给水管件 | —— | 2023-03-10 | dn20，PE100，PN1.6直接 | 2023-07-24 | 江阴市鸿发塑业有限公司 | 91320281314153800X | 江阴市徐霞客镇璜塘璜溪路65号 | 江阴市鸿发塑业有限公司 | 江阴市徐霞客镇璜塘璜溪路65号 | 尺寸、静液压试验、铅、镉、高锰酸钾等 | 合格 | / | 江苏澄信检验检测认证股份有限公司
27 | PE给水用管材 | 浩郡 | 2023-05-08 | DN32mm，PN1.6，PE100 | 2023-07-24 | 江阴浩郡塑管有限公司 | 91320281346524733H | 江阴市徐霞客镇璜塘工业园区云海路4号 | 江阴浩郡塑管有限公司 | 江阴市徐霞客镇璜塘工业园区云海路4号 | 尺寸、静液压试验、氧化诱导时间、纵向回缩率、断裂伸长率、灰分、熔融温度、铅、镉、高锰酸钾等 | 合格 | / | 江苏澄信检验检测认证股份有限公司
28 | PE给水用管材 | 伟天 | 2023-07-09 | Φ32，PN1.6，PE100 | 2023-07-24 | 江苏伟天管业科技有限公司 | 91320281MA1MFGYN9Q | 江阴市徐霞客镇璜塘富业路12号 | 江苏伟天管业科技有限公司 | 江阴市徐霞客镇璜塘富业路12号 | 尺寸、静液压试验、氧化诱导时间、纵向回缩率、断裂伸长率、灰分、熔融温度、铅、镉、高锰酸钾等 | 合格 | / | 江苏澄信检验检测认证股份有限公司
29 | PE给水管材 | 云舟 | 2023-07-11 | Φ32mm，PN1.6，PE100 | 2023-07-25 | 江苏中通管业有限公司 | 91320281055175326G | 江阴市临港街道景贤路819号 | 江苏中通管业有限公司 | 江阴市临港街道景贤路819号 | 尺寸、静液压试验、氧化诱导时间、纵向回缩率、断裂伸长率、灰分、熔融温度、铅、镉、高锰酸钾等 | 合格 | / | 江苏澄信检验检测认证股份有限公司
30 | PE给水管件 | —— | 2023-06-15 | Φ32 PE100 PN1.0直接 | 2023-07-19 | 江阴市中财模塑有限公司 | 91320281753943345H | 江阴市华士镇工业集中区华陆路19号 | 江阴市中财模塑有限公司 | 江阴市华士镇工业集中区华陆路19号 | 尺寸、静液压试验、铅、镉、高锰酸钾等 | 合格 | / | 江苏澄信检验检测认证股份有限公司
31 | PVC-U给水用管件 | 源澜 | 2023-05-12 | Φ20 90°弯头，1.0MPa | 2023-07-18 | 江阴市通源塑胶制品有限公司 | 91320281064502683Q | 无锡市江阴市华士镇华陆路705号 | 江阴市通源塑胶制品有限公司 | 无锡市江阴市华士镇华陆路705号 | 尺寸、静液压试验、密度、纵向回缩率、铅、镉、高锰酸钾等 | 合格 | / | 江苏澄信检验检测认证股份有限公司
32 | PE给水用管材 | 华塑 | 2023-03-13 | PE100,dn25×2.3,PN1.6,SDR11 | 2023-07-18 | 江苏华塑新型建材有限公司 | 91320281665769164X | 无锡市江阴市华士镇华西村中康路 | 江苏华塑新型建材有限公司 | 无锡市江阴市华士镇华西村中康路 | 尺寸、静液压试验、氧化诱导时间、纵向回缩率、断裂伸长率、灰分、熔融温度、铅、镉、高锰酸钾等 | 合格 | / | 江苏澄信检验检测认证股份有限公司
33 | PE给水管材 | —— | 2023-06-16 | PE100,PN1.6,dn20 | 2023-07-17 | 江苏塑道管业科技有限公司华士分公司 | 91320281MA1YPC4D08 | 无锡市江阴市华士镇陆南村华巷上65-5号 | 江苏塑道管业科技有限公司华士分公司 | 无锡市江阴市华士镇陆南村华巷上65-5号 | 尺寸、静液压试验、氧化诱导时间、纵向回缩率、断裂伸长率、灰分、熔融温度、铅、镉、高锰酸钾等 | 合格 | / | 江苏澄信检验检测认证股份有限公司
34 | PVC-U排水管材 | 豪磊 | 2023-03-21 | Φ50 | 2023-07-18 | 江阴市大禹塑业有限公司 | 91320281722240786B | 无锡市江阴市华士镇工业园 | 江阴市大禹塑业有限公司 | 无锡市江阴市华士镇工业园 | 尺寸、拉伸强度、密度、纵向回缩率、落锤冲击、维卡软化点温度等 | 合格 | / | 江苏澄信检验检测认证股份有限公司
35 | PVC-U排水用管材 | 百伦牌 | 2023-06-15 | Φ50 | 2023-07-17 | 江苏百通塑业发展有限公司 | 913202817843658596 | 无锡市江阴市华士镇华西民营工业园区民企三路 | 江苏百通塑业发展有限公司 | 无锡市江阴市华士镇华西民营工业园区民企三路 | 尺寸、拉伸强度、密度、纵向回缩率、落锤冲击、维卡软化点温度等 | 合格 | / | 江苏澄信检验检测认证股份有限公司
36 | PVC-U排水用塑料管材 | —— | 2023-04-05 | Φ50mm | 2023-07-21 | 江阴市华士顺吉塑料制品厂 | 92320281MA1P5G846L | 无锡市江阴市华士镇陆祝路3号 | 江阴市华士顺吉塑料制品厂 | 无锡市江阴市华士镇陆祝路3号 | 尺寸、拉伸强度、密度、纵向回缩率、落锤冲击、维卡软化点温度等 | 合格 | / | 江苏澄信检验检测认证股份有限公司
37 | 硬聚氯乙烯（PVC-U）管材 | 意乐中财 | 2023-06-10 | Φ40mm | 2023-07-21 | 江阴市顺立塑胶有限公司 | 91320281MA21E1DN1X | 无锡市江阴市华士镇红苗工业园区陆东大街181号 | 江阴市顺立塑胶有限公司 | 无锡市江阴市华士镇红苗工业园区陆东大街181号 | 尺寸、拉伸强度、密度、纵向回缩率、落锤冲击、维卡软化点温度等 | 合格 | / | 江苏澄信检验检测认证股份有限公司
38 | PVC-U优质排水管材 | 互联 | 2023-06-10 | Φ50 | 2023-07-19 | 江阴市江淮塑料管材厂 | 91320281713265359J | 江阴市华士镇工业园区 | 江阴市江淮塑料管材厂 | 江阴市华士镇工业园区 | 尺寸、拉伸强度、密度、纵向回缩率、落锤冲击、维卡软化点温度等 | 合格 | / | 江苏澄信检验检测认证股份有限公司
39 | PVC-U管材 | 淮亚 | / | Φ50×2.0mm | 2023-07-18 | 江阴市华士亚昌塑胶厂 | 92320281MA1NL5PQXP | 江阴市华士镇华西私营园环村西路116号 | 江阴市华士亚昌塑胶厂 | 江阴市华士镇华西私营园环村西路116号 | 尺寸、拉伸强度、密度、纵向回缩率、落锤冲击、维卡软化点温度等 | 合格 | / | 江苏澄信检验检测认证股份有限公司
40 | PVC-U管材 | 亚昌 | 2023-05-25 | Φ50×2.0mm | 2023-07-18 | 江阴市富强塑业有限公司 | 91320281713266124U | 无锡市江阴市华士镇华西五村民企二路20号 | 江阴市富强塑业有限公司 | 无锡市江阴市华士镇华西五村民企二路20号 | 尺寸、拉伸强度、密度、纵向回缩率、落锤冲击、维卡软化点温度等 | 合格 | / | 江苏澄信检验检测认证股份有限公司
Note on B2: tw: 必输，请填写商品实物标注名称
Note on C2: （有TM标记，或注册商标 R 标记的才算，图形商标的，直接填写“图形商标”）
Note on M2: tm: 必输项，请填写“合格”或“不合格”