## 检验结果汇总表
2024年混凝土制品(输水管)产品质量监督抽查检验结果汇总表
序号 | 产品名称 （商品实物标注名称） | 标称商标 （有TM标记，或注册商标R标记的） | 生产日期/批号 | 批量/基数 | 规格型号 | 抽样日期 | 生产单位 | 生产单位信用代码 | 生产单位地址 | 检查内容 （主要检验项目） | 检验结果判定 | 不合格项目 | 承检机构名称
1 | 钢筋混凝土排水管 | -- | 2024-07-02/-- | 30根 | DRCPⅡ800×2000 | 2024-08-26 | 江阴市建林水泥制品厂 | 92320281MA1N40AM5G | 江阴市顾山镇鉴青村 | 露筋；裂缝；外压荷载；保护层厚度 | 合格 | 无 | 江苏澄信检验检测认证股份有限公司
2 | 钢筋混凝土排水管 | -- | 2024-07-02/-- | 30根 | RCPⅠ600×2000（承插口） | 2024-08-26 | 江阴市建林水泥制品厂 | 92320281MA1N40AM5G | 江阴市顾山镇鉴青村 | 露筋；裂缝；外压荷载；保护层厚度 | 合格 | 无 | 江苏澄信检验检测认证股份有限公司
3 | 钢筋混凝土排水管 | -- | 2024-04-05/-- | 40根 | RCPⅠ600×2000（平口管） | 2024-08-27 | 江阴市鑫丽建材有限公司 | 91320281750049620J | 江阴市镇澄路3001号 | 露筋；裂缝；外压荷载；保护层厚度 | 合格 | 无 | 江苏澄信检验检测认证股份有限公司
4 | 钢筋混凝土排水管 | -- | 2024-03-20/-- | 50根 | RCPⅠ600×2000（承插口） | 2024-08-27 | 江阴市鑫丽建材有限公司 | 91320281750049620J | 江阴市镇澄路3001号 | 露筋；裂缝；外压荷载；保护层厚度 | 合格 | 无 | 江苏澄信检验检测认证股份有限公司
5 | 钢筋混凝土排水管 | -- | 2024-04-30/-- | 21根 | RCPⅠ600×2000（平口管） | 2024-08-29 | 江阴市华士双德混凝土预制构件厂 | 92320281MA1R2L36XC | 江阴市华士镇红旗路15号 | 露筋；裂缝；外压荷载；保护层厚度 | 合格 | 无 | 江苏澄信检验检测认证股份有限公司
6 | 钢筋混凝土排水管 | -- | 2024-07-20/-- | 25根 | RCPⅠ600×2000（平口管） | 2024-08-29 | 江阴市周庄金坤水泥制品厂 | 92320281MA1P3DKL22 | 江阴市周庄镇长寿金家湾81号 | 露筋；裂缝；外压荷载；保护层厚度 | 合格 | 无 | 江苏澄信检验检测认证股份有限公司
7 | 钢筋混凝土排水管 | -- | 2024-06-28/-- | 25根 | RCPⅠ800×2000（平口管） | 2024-08-30 | 江阴市南闸伟峰水泥制品有限公司 | 91320281142259130A | 江阴市南闸街道涂镇村任前头3号 | 露筋；裂缝；外压荷载；保护层厚度 | 合格 | 无 | 江苏澄信检验检测认证股份有限公司
8 | 钢筋混凝土排水管 | -- | 2024-06-18/-- | 50根 | RCPⅠ600×2000（承口管） | 2024-08-30 | 江阴市南闸伟峰水泥制品有限公司 | 91320281142259130A | 江阴市南闸街道涂镇村任前头3号 | 露筋；裂缝；外压荷载；保护层厚度 | 合格 | 无 | 江苏澄信检验检测认证股份有限公司
9 | 钢筋混凝土排水管 | -- | 2024-07-30/-- | 40根 | RCPⅠ300×2000（承插口） | 2024-09-02 | 江阴市华士港华构件厂 | 92320281MA1R4E7J33 | 江阴市华士镇华西八村椿树头81号 | 露筋；裂缝；外压荷载；保护层厚度 | 合格 | 无 | 江苏澄信检验检测认证股份有限公司
10 | 钢筋混凝土排水管 | -- | 2024-06-15/-- | 20根 | RCPⅠ800×2000（承插口） | 2024-09-02 | 江阴市新桥建筑工程构件厂 | 92320281MA1R4GNX58 | 江阴市新桥镇锦园路13号 | 露筋；裂缝；外压荷载；保护层厚度 | 合格 | 无 | 江苏澄信检验检测认证股份有限公司
Note on B2: tw: 必输，请填写商品实物标注名称
Note on C2: （有TM标记，或注册商标 R 标记的才算，图形商标的，直接填写“图形商标”）
Note on L2: tm: 必输项，请填写“合格”或“不合格”