## 检验结果汇总表
2024年江阴市危化品包装物产品质量监督抽查检验结果汇总表
序号 | 产品名称 （商品实物标注名称） | 标称商标 （有TM标记，或注册商标R标记的） | 生产日期/批号 | 规格型号 | 抽样日期 | 受检单位 | 受检单位信用代码 | 受检单位地址 | 标称生产单位 | 标称生产单位地址 | 检查内容 （主要检验项目） | 检验结果判定 | 不合格项目 | 承检机构名称
1 | 危险品包装用塑料桶 | —— | --/240818-2 | 4L，闭口型，III类 | 2024-08-20 | —— | —— | —— | 江阴市万源塑业有限公司 | 江阴市徐霞客镇峭岐迎宾大道30号 | 气密性能、液压试验、堆码负载、跌落试验 | 合格 | / | 江苏澄信检验检测认证股份有限公司
2 | 铁质气雾罐 | —— | 2024-08-18/-- | 普通罐 | 2024-08-20 | —— | —— | —— | 江阴市圣佳罐业有限公司 | 江阴市徐霞客镇璜塘环东路102号 | 罐口尺寸、焊缝补涂完整性、气密试验、变形压力、爆破压力 | 合格 | / | 江苏澄信检验检测认证股份有限公司
3 | 铁质气雾罐 | —— | 2024-08-19/-- | 普通罐 | 2024-08-20 | —— | —— | —— | 江阴市鼎丰罐业有限公司 | 江阴市徐霞客镇上东村张五房96号 | 罐口尺寸、焊缝补涂完整性、气密试验、变形压力、爆破压力 | 合格 | / | 江苏澄信检验检测认证股份有限公司
4 | 铁质气雾罐 | —— | 2024-08-17/-- | 普通罐 | 2024-08-20 | —— | —— | —— | 无锡伊斯顿罐头制品有限公司 | 江阴市徐霞客镇璜塘上东村上东路4号 | 罐口尺寸、焊缝补涂完整性、气密试验、变形压力、爆破压力 | 合格 | / | 江苏澄信检验检测认证股份有限公司
5 | 危险品包装用塑料桶 | —— | 2024-01-05/-- | 10L，III类，闭口型 | 2024-08-20 | —— | —— | —— | 江阴市顺德塑业有限公司 | 江阴市祝塘镇河湘村同心路28号 | 气密性能、液压试验、堆码负载、跌落试验 | 合格 | / | 江苏澄信检验检测认证股份有限公司
6 | 危险品包装用塑料桶 | —— | 2024-08-10/-- | 闭口型，23L，III类 | 2024-08-20 | —— | —— | —— | 江阴市信和塑料容器有限公司 | 江阴市徐霞客镇北渚村曾家村133号 | 气密性能、液压试验、堆码负载、跌落试验 | 合格 | / | 江苏澄信检验检测认证股份有限公司
7 | 危险品包装用塑料桶 | —— | 2024-06-08/-- | 10L，闭口型，Ⅱ类 | 2024-08-13 | —— | —— | —— | 江阴市龙云塑业有限公司 | 江阴市周庄镇龙山西路1036号 | 气密性能、液压试验、堆码负载、跌落试验 | 合格 | / | 江苏澄信检验检测认证股份有限公司
8 | 危险品包装用塑料罐 | —— | 2024-07-22/-- | 4L，闭口型，280g，I类 | 2024-08-13 | —— | —— | —— | 江阴市龙云塑业有限公司 | 江阴市周庄镇周西村龙云路7号 | 气密性能、液压试验、堆码负载、跌落试验 | 合格 | / | 江苏澄信检验检测认证股份有限公司
9 | 塑料罐 | —— | 2024-07-05/-- | 10L，闭口型，Ⅱ类 | 2024-08-05 | —— | —— | —— | 江阴市震宇塑料制品有限公司 | 江阴市长泾镇和平村夏家巷6号 | 气密性能、液压试验、堆码负载、跌落试验 | 合格 | / | 江苏澄信检验检测认证股份有限公司
10 | 钢提桶 | —— | 2024-07-22/-- | 20L，T型，1类，Ⅱ级 | 2024-08-05 | —— | —— | —— | 江阴市鑫宝铁塑制品有限公司 | 江阴市长泾镇关庙东 | 气密性能、耐液压性、耐跌落性、耐堆码性、提梁（环）强度 | 合格 | / | 江苏澄信检验检测认证股份有限公司
11 | 钢提桶 | —— | 2024-08-04/-- | 20L，T型，1类，Ⅱ级 | 2024-08-05 | —— | —— | —— | 江阴市浩立金属制品有限公司 | 江阴市祝塘镇环东路33号 | 气密性能、耐液压性、耐跌落性、耐堆码性、提梁（环）强度 | 合格 | / | 江苏澄信检验检测认证股份有限公司
12 | 钢提桶 | —— | 2024-07-15/-- | 20L，T型，1类，Ⅱ级 | 2024-08-05 | —— | —— | —— | 江阴德兴金属制品有限公司 | 江阴市华士镇陆桥村宜文62号 | 气密性能、耐液压性、耐跌落性、耐堆码性、提梁（环）强度 | 合格 | / | 江苏澄信检验检测认证股份有限公司
13 | 钢提桶 | —— | 2024-08-01/-- | 20L，T型，1类，Ⅱ级 | 2024-08-05 | —— | —— | —— | 江阴市中明包装有限公司 | 江阴市华士镇陆桥陆富路６号 | 气密性能、耐液压性、耐跌落性、耐堆码性、提梁（环）强度 | 合格 | / | 江苏澄信检验检测认证股份有限公司
14 | 钢提桶 | —— | 2024-07-31/-- | 20L，T型，1类，Ⅱ级 | 2024-08-05 | —— | —— | —— | 江阴市正炯金属制品有限公司 | 江阴市华士镇澄鹿路247号 | 气密性能、耐液压性、耐跌落性、耐堆码性、提梁（环）强度 | 合格 | / | 江苏澄信检验检测认证股份有限公司
15 | 圆罐 | —— | 2024-07-24/-- | 4L | 2024-07-31 | —— | —— | —— | 江阴市南国纸铁包装厂 | 江阴市长泾镇南国村南国102号 | 气密试验、液压试验、跌落试验、堆码试验、提梁、提环强度试验 | 合格 | / | 江苏澄信检验检测认证股份有限公司
16 | 钢提桶 | —— | 2024-07-12/-- | 20L | 2024-07-31 | —— | —— | —— | 江阴市金福包装制品有限公司 | 江阴市顾山镇顾西路12号 | 气密性能、耐液压性、耐跌落性、耐堆码性、提梁（环）强度 | 合格 | / | 江苏澄信检验检测认证股份有限公司
17 | 钢提桶 | —— | 2024-07-18/-- | 20L | 2024-07-31 | —— | —— | —— | 江阴市神户包装制品有限公司 | 江阴市顾山镇云顾路181号 | 气密性能、耐液压性、耐跌落性、耐堆码性、提梁（环）强度 | 合格 | / | 江苏澄信检验检测认证股份有限公司
18 | 钢提桶 | —— | 2024-07-25/-- | 20L | 2024-07-30 | —— | —— | —— | 江阴市北国东风铁塑包装厂 | 江阴市顾山镇锡张路687号 | 气密性能、耐液压性、耐跌落性、耐堆码性、提梁（环）强度 | 合格 | / | 江苏澄信检验检测认证股份有限公司
19 | 方罐 | —— | 2024-07-29/-- | 2L | 2024-07-30 | —— | —— | —— | 江阴市金鑫印铁包装有限公司 | 江阴市顾山镇北国学前路8号 | 气密试验、液压试验、跌落试验、堆码试验、提环拉力试验 | 合格 | / | 江苏澄信检验检测认证股份有限公司
20 | 方罐 | —— | 2024-07-25/-- | 4L | 2024-07-30 | —— | —— | —— | 江阴市欣立制罐有限公司 | 无锡市江阴市顾山镇北国老锡张路178号 | 气密试验、液压试验、跌落试验、堆码试验、提环拉力试验 | 合格 | / | 江苏澄信检验检测认证股份有限公司
Note on B2: tw: 必输，请填写商品实物标注名称
Note on C2: （有TM标记，或注册商标 R 标记的才算，图形商标的，直接填写“图形商标”）
Note on M2: tm: 必输项，请填写“合格”或“不合格”