## 检验结果汇总表
2024年江阴市涂料产品质量监督抽查检验结果汇总表
序号 | 产品名称 （商品实物标注名称） | 标称商标 （有TM标记，或注册商标R标记的） | 生产日期/批号 | 规格型号 | 抽样日期 | 受检单位 | 受检单位信用代码 | 受检单位地址 | 标称生产单位 | 标称生产单位地址 | 检查内容（主要检验项目） | 检验结果判定 | 不合格项目 | 承检机构名称
1 | F-200白涂料 | 恒源 | 2024-8-13/2024-8-1 | 18kg/桶 | 2024-08-14 | 江阴市恒源涂料有限公司 | 91320281739572584L | 江阴市南闸镇工业园 | 江阴市恒源涂料有限公司 | 江阴市南闸镇工业园 | 漆膜颜色与外观、粘度、固体含量、漆膜实际干燥时间、硬度、附着力、冲击强度 | 合格 | -- | 江苏澄信检验检测认证股份有限公司
2 | 上光涂料 | 恒源 | 2024-8-13/2024-8-1 | 200kg/桶 | 2024-08-14 | 江阴市恒源涂料有限公司 | 91320281739572584L | 江阴市南闸镇工业园 | 江阴市恒源涂料有限公司 | 江阴市南闸镇工业园 | 漆膜颜色与外观、粘度、固体含量、漆膜实际干燥时间、硬度、附着力、冲击强度 | 合格 | -- | 江苏澄信检验检测认证股份有限公司
3 | HP32290聚氨酯丙烯酸 | 玉邦涂料 | 2024-02-27/2402270008 | 471#灰 | 2024-08-16 | 无锡市玉邦树脂涂料有限公司 | 91320281750047908U | 江阴市徐霞客镇马镇北渚村南绛237号 | 无锡市玉邦树脂涂料有限公司 | 江阴市徐霞客镇马镇北渚村南绛237号 | 在容器中状态，细度，不挥发物含量，干燥时间，涂膜外观，光泽，耐冲击性，弯曲试验，附着力 | 合格 | -- | 江苏澄信检验检测认证股份有限公司
4 | WH50聚氨酯丙烯酸面漆 | 埃利特 | 2024-08-19/- | -- | 2024-08-19 | 无锡市造漆厂有限公司 | 1320281135890434M | 江阴祝塘工业园区（西区）金昌路7号 | 无锡市造漆厂有限公司 | 江阴祝塘工业园区（西区）金昌路7号 | 粘度，密度，细度，容器中状态，固体含量，干燥时间 | 合格 | -- | 江苏澄信检验检测认证股份有限公司
5 | PU426水性聚氨酯防腐面漆 | 大阪涂料 | 2024-08-15/JPR2408150005 | 18kg/桶 | 2024-08-20 | 江阴市大阪涂料有限公司 | 91320281250415583R | 江阴市顾山镇朱家巷 | 江阴市大阪涂料有限公司 | 江阴市顾山镇朱家巷 | 在容器中状态，细度，不挥发物含量，干燥时间，涂膜外观，铅笔硬度，划格试验，弯曲试验，耐冲击性，光泽，耐磨性 | 合格 | -- | 江苏澄信检验检测认证股份有限公司
6 | 全能抗碱底漆 | 立邦 | 2024-02-18/202402184803 | 18升/桶 | 2024-08-21 | 江阴市平和漆业商贸有限公司 | 913202813141698102 | 江阴市澄江街道黄龙路19号，21号 | 立邦装饰材料（广州）有限公司 | 广州市黄埔区亿创街2号916房 | 在容器中状态，施工性，低温稳定性，低温成膜型，涂膜外观，干燥时间，耐碱性，耐泛碱性，VOC | 合格 | -- | 江苏澄信检验检测认证股份有限公司
7 | 新一代钢结构防腐涂料 | 万年青 | 2024-05-30/2024053007 | 3kg/桶 | 2024-08-21 | 江阴市平和漆业商贸有限公司 | 913202813141698102 | 江阴市澄江街道黄龙路19号，21号 | 无锡市造漆厂有限公司 | 江阴祝塘工业园区（西区）金昌路7号 | 在容器中状态，流出时间，细度，遮盖力，不挥发物含量，结皮性，施工性，涂膜外观，干燥时间，硬度，柔韧性，附着力，耐水性，VOC | 合格 | -- | 江苏澄信检验检测认证股份有限公司
8 | 尊·悦易途墙面漆 | 德爱威 | --/20230306HZ172 | 18L/桶 | 2024-08-21 | 江阴市要塞大拇指油漆辅助工具商行 | 92320281MA21W1YQ8F | 江阴市环城南路488，490，492号 | 杭州德爱威云建材科技有限公司 | 浙江省杭州市建德市下涯镇马目路11号 | 在容器中状态，施工性，低温稳定性，低温成膜型，涂膜外观，干燥时间，耐碱性，耐泛碱性，VOC | 合格 | -- | 江苏澄信检验检测认证股份有限公司
9 | 金装净味5合1白漆 | 多乐士 | 2023-09-25/PK2933908701 | 18L/桶 | 2024-08-21 | 江阴市要塞大拇指油漆辅助工具商行 | 92320281MA21W1YQ8F | 江阴市环城南路488，490，492号 | 阿克苏诺贝尔漆油（成都）有限公司 | 四川省成都市邛崃市羊安工业园区羊横四路十九号 | 在容器中状态，施工性，低温稳定性，低温成膜型，涂膜外观，干燥时间，耐碱性，耐泛碱性，VOC | 合格 | -- | 江苏澄信检验检测认证股份有限公司
10 | 水性聚酯树脂涂料 | 华理 | 2024-08-20/-- | 20kg/桶 | 2024-08-22 | 江阴华理防腐涂料有限公司 | 91320281607981239T | 江苏省江阴市璜土镇立埭村 | 江阴华理防腐涂料有限公司 | 江苏省江阴市璜土镇立埭村 | 在容器中状态，细度，不挥发物含量，干燥时间，涂膜外观，铅笔硬度，划格试验，弯曲试验，耐冲击性，光泽，VOC | 合格 | -- | 江苏澄信检验检测认证股份有限公司
11 | 聚氨酯树脂涂料 | 欧可 | 2024-07-27/-- | 20kg/桶 | 2024-08-23 | 江阴市欧可化工涂料有限公司 | 913202817514409203 | 江阴市顾山镇鉴青村朱家坝2号 | 江阴市欧可化工涂料有限公司 | 江阴市顾山镇鉴青村朱家坝2号 | 在容器中状态，细度，不挥发物含量，干燥时间，涂膜外观，弯曲试验，耐冲击性，光泽，附着力，VOC | 合格 | -- | 江苏澄信检验检测认证股份有限公司
12 | 环氧酚醛树脂涂料XGT2004-822 | XGT | 2024-08-16/241506 | 200kg/桶 | 2024-08-23 | 江阴市兴国食品包装涂料有限公司 | 91320281250347250F | 江阴市顾山镇鉴青村 | 江阴市兴国食品包装涂料有限公司 | 江阴市顾山镇鉴青村 | 外观，粘度，固体含量，冲击强度，附着力，VOC | 合格 | -- | 江苏澄信检验检测认证股份有限公司
13 | 六缘水漆水性快干金属面漆 | 六缘 | 2024-03-16/20240316-1041 | 12kg/桶 | 2024-08-26 | 江阴奋飞化工贸易有限公司 | 91320281086950209F | 江阴市澄江街道永康大街69号(永康五金城) | 安徽六缘新材料科技有限公司 | 安徽省宣城市宣州区高新技术开发区叠翠西路6号 | 在容器中状态，不挥发物含量，细度，干燥时间，涂膜外观，耐冲击性，弯曲试验，划格试验，铅笔硬度 | 合格 | -- | 江苏澄信检验检测认证股份有限公司
14 | 铁红亮光醇酸防锈面漆 | 红业 | 2024-04-28/-- | 15kg/桶 | 2024-08-26 | 江阴市澄江街道晶金装饰材料经营部 | 92320281MA259124A5Q | 江阴市永康大街119号 | 湖北一桥控股集团股份有限公司 | 武汉市新港潘湾工业园 | 在容器中状态，细度，不挥发物含量，施工性，干燥时间，涂膜外观，划格试验 | 合格 | -- | 江苏澄信检验检测认证股份有限公司
15 | T50环氧地坪渗透底漆 | 佐兴 | 2024-04-15/-- | 16L/桶 | 2024-08-26 | 江阴慕康贸易有限公司 | 9132028108695033X6 | 江阴市澄江街道五金西路26号(永康五金城) | 南京左邦新材料技术有限公司 | 广东省河源市源城区埔前大道3号 | 在容器中状态，固体含量，干燥时间，附着力，柔韧性 | 合格 | -- | 江苏澄信检验检测认证股份有限公司
16 | 环氧富锌底漆 | 彩蝶 | 2024-03-31/-- | 4kg/桶 | 2024-08-26 | 江阴市跃辉建材经营部 | 92320281MA1R38T14D | 江阴市永康大街37号 | 海丰县美达化工涂料有限公司 | 广东省汕尾市海丰县城东镇金园工业区内 | 在容器中状态，不挥发物含量，不挥发物中金属锌含量。适用期，施工性能，涂膜外观，干燥时间，耐冲击性，附着力 | 合格 | -- | 江苏澄信检验检测认证股份有限公司
17 | 雅时利内墙乳胶漆 | 雅士利 | 2023-02-17/4A10 | 20kg/桶 | 2024-08-27 | 江阴南闸时代装璜商店 | 92320281MA1R38T14D | 江阴市南闸镇南焦路57号 | 雅士利涂料（苏州）有限公司 | 江苏省苏州工业园区东宏路48号 | 在容器中状态，施工性，低温稳定性，低温成模性，涂膜外观，干燥时间，VOC | 合格 | -- | 江苏澄信检验检测认证股份有限公司
18 | 自然居净味二合一墙面漆 | 三棵树 | 2024-04-18/202404185008 | 25kg/桶 | 2024-08-27 | 江阴市观度涂装材料有限公司 | 91320281MA1XGXTW95 | 江阴市延陵路333号 | 福建省三棵树新材料有限公司 | 福建省莆田市秀屿区月塘乡坂尾村边坑200号 | 在容器中状态，施工性，低温稳定性，低温成模性，涂膜外观，干燥时间，VOC | 合格 | -- | 江苏澄信检验检测认证股份有限公司
19 | 通用抗碱底漆 | PREMIUM | 2023-11-13/231113028 | 22kg/桶 | 2024-08-27 | 江阴市观度涂装材料有限公司 | 91320281MA1XGXTW95 | 江阴市延陵路333号 | BEHR（北京）涂料有限公司 | 北京市朝阳区东三环北路2号1616A | 在容器中状态，施工性，低温稳定性，低温成模性，涂膜外观，干燥时间，VOC | 合格 | -- | 江苏澄信检验检测认证股份有限公司
20 | 净味优涂嘉内墙乳胶漆 | 嘉宝莉 | 2023-06-21/C21062300101 | 20kg/桶 | 2024-08-27 | 江阴市云亭龙福油漆辅助工具批发部 | 92320281MA1NAHK75E | 江阴市云亭街道中街42号 | 上海嘉宝莉涂料有限公司 | 上海市金山区金山卫镇金山大道5111号 | 在容器中状态，施工性，低温稳定性，低温成模性，涂膜外观，干燥时间，VOC | 合格 | -- | 江苏澄信检验检测认证股份有限公司
Note on B2: tw: 必输，请填写商品实物标注名称
Note on C2: （有TM标记，或注册商标 R 标记的才算，图形商标的，直接填写“图形商标”）
Note on M2: tm: 必输项，请填写“合格”或“不合格”