## 检验结果汇总表
2024年江阴市水泥产品质量监督抽查检验结果汇总表
序号 | 产品名称 （商品实物标注名称） | 标称商标 （有TM标记，或注册商标R标记的） | 生产日期/批号 | 规格型号 | 抽样日期 | 受检单位 | 受检单位信用代码 | 受检单位地址 | 标称生产单位 | 标称生产单位地址 | 检查内容 （主要检验项目） | 检验结果判定 | 不合格项目 | 承检机构名称
1 | 复合硅酸盐水泥 | 金峰牌 | 2024-08-29 | P.C 42.5 | 2024-09-03 | 江苏金峰月城水泥有限公司 | 9132028169454866XU | 江阴市月城镇环山路21号 | 江苏金峰月城水泥有限公司 | 江阴市月城镇环山路21号 | 3天强度、28天强度、凝结时间、放射性、水溶性铬(Ⅵ)、安定性、细度、三氧化硫、氧化镁、氯离子 | 未发现不合格 | 无 | 江苏澄信检验检测认证股份有限公司
2 | 复合硅酸盐水泥 | 绮星 | 2024-08-31 | P.C 42.5 | 2024-09-03 | 江阴绮星水泥有限公司 | 91320281142225264B | 江阴市云亭街道定山村小山头218号 | 江阴绮星水泥有限公司 | 江阴市云亭街道定山村小山头218号 | 3天强度、28天强度、凝结时间、放射性、水溶性铬(Ⅵ)、安定性、细度、三氧化硫、氧化镁、氯离子 | 未发现不合格 | 无 | 江苏澄信检验检测认证股份有限公司
3 | 复合硅酸盐水泥 | 华西村 | 2024-08-24 | P.C 42.5 | 2024-09-03 | 江阴市华西水泥有限公司 | 913202817494104906 | 江阴市华士镇华西工业园区中康路 | 江阴市华西水泥有限公司 | 江阴市华士镇华西工业园区中康路 | 3天强度、28天强度、凝结时间、放射性、水溶性铬(Ⅵ)、安定性、细度、三氧化硫、氧化镁、氯离子 | 未发现不合格 | 无 | 江苏澄信检验检测认证股份有限公司
4 | 复合硅酸盐水泥 | 海螺牌 | 2024-09-01 | P.C 42.5 | 2024-09-04 | 江阴市鲲之鹏建筑工程有限公司 | 91320281MA1Q4GHJ1L | 江阴市新桥镇新北大桥1号 | 张家港海螺水泥有限公司 | 江苏省苏州市张家港市大新镇老海坝村 | 3天强度、28天强度、凝结时间、放射性、水溶性铬(Ⅵ)、安定性、细度、三氧化硫、氧化镁、氯离子 | 未发现不合格 | 无 | 江苏澄信检验检测认证股份有限公司
5 | 粉煤灰硅酸盐水泥 | 绮星 | 2024-08-16 | P.F 32.5 | 2024-09-06 | 江阴市南闸街道金国建材经营部 | 92320281MADC8ARD0M | 江阴市锡澄路299号 | 江阴绮星水泥有限公司 | 江苏省无锡市江阴市云亭镇绮山 | 3天强度、28天强度、凝结时间、放射性、水溶性铬(Ⅵ)、安定性、细度、三氧化硫、氧化镁、氯离子 | 未发现不合格 | 无 | 江苏澄信检验检测认证股份有限公司
6 | 普通硅酸盐水泥 | 海螺 | 2024-08-30 | P.O 42.5 | 2024-09-12 | 江苏创诚科建仓储有限公司 | 91320281MA25DD2UXL | 江阴市顾山镇红豆村永安桥2号 | 安徽荻港海螺水泥股份有限公司 | 安徽省芜湖市繁昌区荻港镇杨湾村 | 3天强度、28天强度、凝结时间、放射性、水溶性铬(Ⅵ)、安定性、细度、三氧化硫、氧化镁、氯离子、烧失量 | 未发现不合格 | 无 | 江苏澄信检验检测认证股份有限公司
Note on B2: tw: 必输，请填写商品实物标注名称
Note on C2: （有TM标记，或注册商标 R 标记的才算，图形商标的，直接填写“图形商标”）
Note on M2: tm: 必输项，请填写“合格”或“不合格”