## 检验结果汇总表
2024年江阴市农用薄膜产品质量监督抽查检验结果汇总表
序号 | 产品名称 （商品实物标注名称） | 标称商标 （有TM标记，或注册商标R标记的） | 生产日期/批号 | 规格型号 | 抽样日期 | 受检单位 | 受检单位信用代码 | 受检单位地址 | 标称生产单位 | 标称生产单位地址 | 检查内容 （主要检验项目） | 检验结果判定 | 不合格项目 | 承检机构名称
1 | 聚乙烯农用棚膜 | 鲁邦 | -/- | 厚度0.07mm | 2024-10-12 | 江阴市南闸街道农多多农资中心 | 92320281MA7GCFGE7H | 江阴市南闸街道工农路26号 | 青州市长河塑料厂 | 山东省青州市高柳镇前后寨村 | 厚度、拉伸负荷（纵、横向）、断裂标称应变（纵、横向）、直角撕裂（纵、横向）、透光率、雾度 | 未发现不合格 | / | 江苏澄信检验检测认证股份有限公司
2 | 聚乙烯吹塑农用地面覆盖薄膜 | 芭田 | 2024-07-24/- | 1000×0.01mm | 2024-10-12 | 江阴市南闸街道农多多农资中心 | 92320281MA7GCFGE7H | 江阴市南闸街道工农路26号 | 青州市鲁原塑料有限公司 | 山东省潍坊市青州市高柳镇前后寨村 | 厚度、拉伸负荷（纵、横向）、断裂标称应变（纵、横向）、直角撕裂（纵、横向）、透光率、雾度 | 未发现不合格 | / | 江苏澄信检验检测认证股份有限公司
3 | 聚乙烯吹塑农用地面覆盖薄膜 | 星光 | 2023-12-19/- | 宽度1000mm，厚度0.015mm | 2024-10-12 | 江阴市云亭农悦农资经营部 | 92320281MA1W3XU64P | 江阴市云亭街道中街92号 | 杭州新光塑料有限公司 | 浙江省杭州市萧山区所前镇新光大道18号 | 厚度、拉伸负荷（纵、横向）、断裂标称应变（纵、横向）、直角撕裂（纵、横向）、透光率、雾度 | 未发现不合格 | / | 江苏澄信检验检测认证股份有限公司
4 | 聚乙烯吹塑农用地面覆盖薄膜 | 星光 | 2023-11-19/- | 宽度1000mm，厚度0.015mm | 2024-10-12 | 江阴市云亭农悦农资经营部 | 92320281MA1W3XU64P | 江阴市云亭街道中街92号 | 杭州新光塑料有限公司 | 浙江省杭州市萧山区所前镇新光大道18号 | 厚度、拉伸负荷（纵、横向）、断裂标称应变（纵、横向）、直角撕裂（纵、横向）、透光率、雾度 | 未发现不合格 | / | 江苏澄信检验检测认证股份有限公司
5 | 聚乙烯吹塑农用地面覆盖薄膜 | 星光 | 2024-03-30/- | 宽度1500mm，厚度0.015mm | 2024-10-12 | 江阴市云亭农悦农资经营部 | 92320281MA1W3XU64P | 江阴市云亭街道中街92号 | 杭州新光塑料有限公司 | 浙江省杭州市萧山区所前镇新光大道18号 | 厚度、拉伸负荷（纵、横向）、断裂标称应变（纵、横向）、直角撕裂（纵、横向）、透光率、雾度 | 未发现不合格 | / | 江苏澄信检验检测认证股份有限公司
6 | 聚乙烯塑料薄膜 | 鲁恒宇 | -/- | 2000×0.014mm | 2024-10-12 | 江阴市巨晟农资有限公司 | 91320281MA1WUWKG7K | 江阴市云亭街道河南路3号 | 上海信如塑料制品有限公司 | 上海市松江区泖港镇中库路165号 | 厚度、拉伸负荷（纵、横向）、断裂标称应变（纵、横向）、直角撕裂（纵、横向）、透光率、雾度 | 未发现不合格 | / | 江苏澄信检验检测认证股份有限公司
7 | 聚乙烯吹塑农用地面覆盖薄膜 | 星光 | 2023-11-14/- | 宽度2000mm，厚度0.015mm | 2024-10-10 | 江阴市绿禾农资有限公司 | 91320281787669938X | 江阴市青阳镇南沿河28号 | 杭州新光塑料有限公司 | 浙江省杭州市萧山区所前镇新光大道18号 | 厚度、拉伸负荷（纵、横向）、断裂标称应变（纵、横向）、直角撕裂（纵、横向）、透光率、雾度 | 未发现不合格 | / | 江苏澄信检验检测认证股份有限公司
8 | 聚乙烯吹塑农用地面覆盖薄膜 | 星光 | 2023-11-14/- | 宽度1000mm，厚度0.015mm | 2024-10-10 | 江阴市绿禾农资有限公司 | 91320281787669938X | 江阴市青阳镇南沿河28号 | 杭州新光塑料有限公司 | 浙江省杭州市萧山区所前镇新光大道18号 | 厚度、拉伸负荷（纵、横向）、断裂标称应变（纵、横向）、直角撕裂（纵、横向）、透光率、雾度 | 未发现不合格 | / | 江苏澄信检验检测认证股份有限公司
9 | 聚乙烯农用地面覆盖薄膜 | 鲁邦 | 2024-04-10/- | 宽1m×厚度0.01mm | 2024-10-10 | 江阴市徐霞客宝田农资经营部 | 92320281MA1WQUMB1M | 江阴市徐霞客镇红星村杜典村6-6号 | 青州市长河塑料厂 | 青州市高柳镇前后寨村 | 厚度、拉伸负荷（纵、横向）、断裂标称应变（纵、横向）、直角撕裂（纵、横向）、透光率、雾度 | 未发现不合格 | / | 江苏澄信检验检测认证股份有限公司
10 | 聚乙烯吹塑农用地面覆盖薄膜 | 曙丰 | 2024-03-26/- | 厚0.01mm 宽2.6m | 2024-10-10 | 江阴市徐霞客宝田农资经营部 | 92320281MA1WQUMB1M | 江阴市徐霞客镇红星村杜典村6-6号 | 青州曙丰塑业有限公司 | 青州市高柳镇前后寨村西 | 厚度、拉伸负荷（纵、横向）、断裂标称应变（纵、横向）、直角撕裂（纵、横向）、透光率、雾度 | 未发现不合格 | / | 江苏澄信检验检测认证股份有限公司
Note on B2: tw: 必输，请填写商品实物标注名称
Note on C2: （有TM标记，或注册商标 R 标记的才算，图形商标的，直接填写“图形商标”）
Note on M2: tm: 必输项，请填写“合格”或“不合格”