## 检验结果汇总表
2025年建筑用钢筋产品质量监督抽查检验结果汇总表
序号 | 产品名称 | 企业名称 | 详细地址 | 受检企业名称 | 规格型号 | 生产日期或批号 | 抽查结果 | 抽样日期
1 | 热轧带肋钢筋 | 江苏鸿泰钢铁有限公司 | 江苏省镇江市谏壁镇东陶村 | 江阴市月城镇品钢建材经营部 | Φ18mm×9m；HRB400E | 2025-10-18 | 合格 | 2025-10-30
2 | 热轧带肋钢筋 | 中新钢铁集团有限公司 | 江苏省新沂市经济开发区大桥西路168号 | 江阴市月城镇品钢建材经营部 | Φ16mm×9m；HRB400E | 2025-10-17 | 合格 | 2025-10-30
3 | 热轧带肋钢筋 | 江苏永钢集团有限公司 | 张家港市南丰镇永联村 | 江阴市沙永物资有限公司 | Φ14mm×9m；HRB400E | 2025-10-14 | 合格 | 2025-10-30
4 | 热轧带肋钢筋 | 盐城市联鑫钢铁有限公司 | 江苏省盐城市大丰区大丰经济开发区临港工业区 | 江阴旭诚建材有限公司 | HRB400E；Φ12mm | 2025-10-16 | 合格 | 2025-10-30
5 | 热轧带肋钢筋 | 中新钢铁集团有限公司 | 江苏省新沂市经济开发区大桥西路168号 | 江阴鑫晟宏贸易有限公司 | HRB400E；Φ12mm | 2025-10-27 | 合格 | 2025-10-30
6 | 热轧带肋钢筋 | 江苏鸿泰钢铁有限公司 | 江苏省镇江市谏壁镇东陶村 | 江苏钢钢好供应链管理有限公司 | HRB400E；Φ12mm | 2025-09-30 | 合格 | 2025-10-30