## Sheet1
2021年江阴市食品相关产品质量监督抽查结果汇总表
序号 | 产品名称 | 规格型号/货号 | 生产日期/批号 | 标称生产企业 | 生产企业地址 | 销售单位名称 | 样品来源 | 抽查结果 | 不合格项目 | 承检机构
1 | 多层复合食品包装袋 | [170*（220＋40）]mm | 2021-02-17 | 江阴申隆包装材料有限公司 | 江阴市镇澄路1999号 |  | 生产企业 | 合格 | / | 江苏省塑料及塑料包装产品质量监督检验中心
2 | 塑料瓶盖 |  | 2021-03-05 | 江阴市泓添塑料科技有限公司 | 江阴市镇澄路1858号 |  | 生产企业 | 合格 | /
3 | 包装用聚乙烯吹塑薄膜 | 宽：825mm，厚：50μm | 2021-02-25 | 江阴宝柏新型包装材料有限公司 | 江阴市南外环路858号 |  | 生产企业 | 合格 | /
4 | 多层复合包装膜 | 膜宽130mm，厚：0.115mm | 2021-01-21 | 江阴宝柏包装有限公司 | 江阴市南外环路858号 |  | 生产企业 | 合格 | /
5 | 多层复合食品包装袋 | （255×315）mm，厚：0.124mm | 2021-02-20 | 江阴诚公转印包装材料有限公司 | 江阴市临港新城璜土澄常工业集中区贤庄路2号 |  | 生产企业 | 合格 | /
6 | 液体食品包装用复合袋 | 20L | 2021-04-02 | 江阴申启盒中袋有限公司 | 江阴市璜土镇澄常工业园贤庄路6号 |  | 生产企业 | 合格 | /
7 | 包装用多层共挤阻隔袋 | （220*280）mm，厚度：0.070mm | 2021-04-05 | 江阴申启伟业新材料有限公司 | 江阴市璜土镇贤庄路6-1号 |  | 生产企业 | 合格 | /
8 | 一次性塑料餐饮具 | 托 | 2021-03-10 | 江阴市远鹏包装有限公司 | 江阴市璜土镇利城村邹家头59号 |  | 生产企业 | 合格 | /
9 | 淋膜纸杯 | 260mL | 2021-03-01 | 江阴市瑞和盛纸品有限公司 | 江阴市青阳镇西庄路10号 |  | 生产企业 | 合格 | /
10 | 塑料瓶 |  | 2021-03-20 | 江阴跃佳塑业有限公司 | 江阴市青阳镇锡澄路1592号 |  | 生产企业 | 合格 | /
11 | 食品接触用特定塑料瓶盖 |  |  | 江阴市超瑞包装材料有限公司 | 江阴市青阳镇洪腾路3号 |  | 生产企业 | 合格 | /
12 | 食品接触用特定塑料瓶盖 | 配200mL瓶 | 2021-03-30 | 江阴福华日化包装有限公司 | 江阴市青阳镇锡澄路1592号 |  | 生产企业 | 合格 | /
13 | 聚乙烯桶 | 25L | 2021-03-15 | 江阴市震宇塑料制品有限公司 | 江阴市长泾镇和平村 |  | 生产企业 | 合格 | /
14 | 包装用聚乙烯薄膜 | 宽：840mm，厚：0.030mm | 2021-03-26 | 江阴通利光电科技有限公司 | 江阴市长泾镇长兴路8号 |  | 生产企业 | 合格 | /
15 | PET/PE复合袋 | （280*400）mm，厚：0.070mm | 2021-03-31 | 江阴市长泾彩印有限公司 | 江阴市长泾镇花园村花园西路53号 |  | 生产企业 | 合格 | /
16 | 包装用聚乙烯吹塑薄膜 | （宽45*长600）mm，厚：0.042mm | 2021-03-31 | 江阴市盛阳包装有限公司 | 江阴市长泾镇长东村寿山坟65号 |  | 生产企业 | 合格 | /
17 | BOPA/LDPE复合袋 | （120*160）mm，厚：0.075mm | 2021-02-01 | 江阴市兴江彩印有限公司 | 江阴市长泾镇长东村 |  | 生产企业 | 合格 | /
18 | 食品接触用特定复合袋 | （340*490）mm，厚度：0.065mm | 2020-06-26 | 江阴市新颖塑料彩印有限公司 | 江阴市长泾镇长东村吴家坝47-7号 |  | 生产企业 | 合格 | /
19 | 其它类多层复合包装膜 | （3900×468）mm，厚：0.070mm | 2021-03-29 | 江阴市格瑞包装材料有限公司 | 江阴市青阳镇斜河村220号 |  | 生产企业 | 合格 | /
20 | 液体食品无菌包装用纸基复合材料 | （214*163）mm | 2021-01-11 | 江阴市亨达彩印有限公司 | 江阴市青阳镇工业集中区B-6 |  | 生产企业 | 合格 | /
21 | 包装用聚乙烯吹塑薄膜 | 膜宽：770mm ，厚度：0.152mm | 2021-01-15 | 江阴市特丰塑业有限公司 | 江阴市青阳镇工业园区华澄路15号 |  | 生产企业 | 合格 | /
22 | 包装用聚乙烯吹塑薄膜 | 膜宽：510mm ，厚度：0.170mm | 2021-02-20 | 江阴市富宇塑业有限公司 | 江阴市青阳镇锡澄路1668号 |  | 生产企业 | 合格 | /
23 | 航空饮杯 | 260mL | 2020-10-18 | 衢州民达卫生用品厂 | 浙江省衢州市衢江区沈家高塘路15号 | 江阴市周庄新时代国际超市 | 销售企业 | 合格 | /
24 | 一次性手套 |  | 2021-01-20 | 广东顺成塑胶科技有限公司 | 广东省揭阳市榕城区仙桥紫泰中路 | 江阴市周庄新时代国际超市 | 销售企业 | 合格 | /
25 | 保鲜袋 | 30cm×38cm | 2020-12-03 | 广东顺成塑胶科技有限公司 | 广东省揭阳市榕城区仙桥紫泰中路 | 江阴市周庄新时代国际超市 | 销售企业 | 合格 | /
26 | 纸碗 | 850 | 2021-03-11 | 江阴市绿顺纸制品有限公司 | 江阴市周庄镇澄杨路1032号 |  | 生产企业 | 合格 | /
27 | 聚乙烯保鲜膜 | 厚：0.009mm，30cm*30m | 2020-12-12 | 江阴市润美塑料制品有限公司 | 江阴市周庄镇长寿云顾路503号 |  | 生产企业 | 合格 | /
28 | 一次性塑料餐饮具 | 盒，500方 | 2021-03-25 | 江阴市金友来塑料制品有限公司 | 江阴市周庄镇长寿长宁路12号 |  | 生产企业 | 合格 | /
29 | BOPET薄膜 | 12μm | 2021-03-29 | 江苏三房巷薄膜有限公司 | 江阴市周庄镇海伦路18号 |  | 生产企业 | 合格 | /
30 | PET片材 | 宽550mm，厚：0.070mm | 2021-03-28 | 江阴兴佳塑化有限公司 | 江阴市周庄镇三房巷村 |  | 生产企业 | 合格 | /
31 | 一次性塑料餐盒 | 750mL | 2020-09-12 | 江苏中科成长环保科技有限公司 | 江阴市滨江西路820号 |  | 生产企业 | 合格 | /
32 | 包装用多层共挤膜 | 140μm×381mm，Ⅱ类，内层PE | 2021-03-27 | 江阴宝柏新型包装材料有限公司临港分公司 | 江阴市申港街道福星路899号 |  | 生产企业 | 合格 | /
33 | 多层复合食品包装袋 | PET/PE，174mm×128mm×105μm | 2020-09-20 | 江阴市华彩包装材料有限公司 | 江阴市利港街道北郭庄村芦沟上28号 |  | 生产企业 | 合格 | /
34 | 双向拉伸聚丙烯吹塑薄膜 | 厚度0.023mm A类 | 2021-03-24 | 江苏恒创包装材料有限公司 | 江阴市临港街道双良路1号 |  | 生产企业 | 合格 | /
35 | 包装用聚乙烯吹塑袋 | 360mm×280mm×0.035mm | 2020-08-30 | 江阴市昌鑫包装科技有限公司 | 江阴市申港街道镇澄路1051号 |  | 生产企业 | 合格 | /
36 | 多层复合食品包装袋 | （185×295）mm 厚：0.080mm | 2021-01-15 | 江阴市安氏彩印包装有限公司 | 江阴市长泾镇建工路11号 |  | 生产企业 | 合格 | /
37 | 包装用聚乙烯吹塑薄膜 | 厚：0.098mm 膜宽：960mm | 2021-03-28 | 江阴市双慧塑料包装有限公司 | 江阴市长泾镇花园村花园西路92号 |  | 生产企业 | 合格 | /
38 | 多层复合食品包装膜 | Al/PP | 2021-03-28 | 江阴市禾丰塑业包装有限公司 | 江阴市长泾镇花园工业区49号 |  | 生产企业 | 合格 | /
39 | 一次性塑料餐饮具 | 盖 | 2021-02-25 | 无锡市美日优鲜塑料包装制品有限公司 | 江阴市月城镇月桐路11号 |  | 生产企业 | 合格 | /
40 | 淋膜纸 | 宽810mm | 2021-03-12 | 江阴润渲纸业有限公司 | 江阴市月城镇锡澄路1016-1号 |  | 生产企业 | 合格 | /
41 | 包装用聚乙烯吹塑薄膜 | 925mm×0.05mm | 2021-03-11 | 无锡鑫浩凯新材料科技有限公司 | 江阴市徐霞客镇璜塘江海路2号 |  | 生产企业 | 合格 | /
42 | PE保鲜膜 | 30cm*80m | 2020-10-18 | 无锡市诚杰纸塑制品有限公司 | 锡山区厚桥街道盛安工业园 | 江阴市文林乐买佳百货超市 | 销售企业 | 合格 | /
43 | 一次性手套 |  | 2020-01-03 | 江门市鑫峰发展有限公司 | 广东省江门市高新西路29号 | 江阴市文林乐买佳百货超市 | 销售企业 | 合格 | /
44 | 休闲纸杯 | 220mL | 2019-01-07 | 南京洁美纸杯厂 | 南京市板桥街道大方村工业园 | 江阴市文林乐买佳百货超市 | 销售企业 | 合格 | /
45 | 纸杯 | 280mL | 2021-03-25 | 江阴市文林胜达家具织布厂 | 江阴市祝塘镇文林文南路107-2号 |  | 生产企业 | 合格 | /
46 | 纸质袋 |  | 2021-03-19 | 江阴市一华纸塑包装材料有限公司 | 江阴市月城镇冯泾村 |  | 生产企业 | 合格 | /
47 | 塑料瓶盖 |  | 2021-02-28 | 江阴市远望轻工制品有限公司 | 江阴市月城镇沿山村 |  | 生产企业 | 合格 | /
48 | 塑料瓶 | 250mL | 2021-02-27 | 江阴恩宏塑业有限公司 | 江阴市祝塘镇开发区富民路3号 |  | 生产企业 | 合格 | /
49 | PET无汽饮料瓶 | 500mL | 2020-12-20 | 江阴市月城彩印铝箔包装厂 | 江阴市月城镇建材市场内 |  | 生产企业 | 合格 | /
50 | 一次性手套 | 材质：PE | 2020-07-01 | 茶花家居塑料用品（连江）有限公司 | 福建省连江县山岗工业片区 | 江阴市徐霞客世纪阳光购物广场百货店 | 销售企业 | 合格 | /
51 | 中号淋膜纸杯 | 225mL | 2020-12-29 | 茶花家居塑料用品（连江）有限公司 | 福建省连江县山岗工业片区 | 江阴市徐霞客世纪阳光购物广场百货店 | 销售企业 | 合格 | /
52 | 一次性纸杯 | 228mL | 2020-09-01 | 临沂桔叶纸塑有限公司 | 山东省临沂市工业二路华苑工业园1005号 | 江阴市徐霞客世纪阳光购物广场百货店 | 销售企业 | 合格 | /
53 | APET片材 | 0.38mm×560mm×348m | 2021-03-26 | 江阴德圣源新材料科技有限公司徐霞客分公司 | 江阴市徐霞客镇璜塘金凤南路134号 |  | 生产企业 | 合格 | /
54 | 包装用聚乙烯吹塑薄膜 | 宽度820mm 厚度0.08mm | 2021-03-25 | 江阴市新天包装材料有限公司 | 江阴市徐霞客镇璜塘工业园区凤凰路8号 |  | 生产企业 | 合格 | /
55 | BOPA/LDPE复合袋 | 280mm×250mm，A类 | 2021-02-26 | 江阴市国力塑料包装有限公司 | 江阴市徐霞客镇璜塘工业园区雪海路1号 |  | 生产企业 | 合格 | /
56 | 食品包装用聚乙烯袋 | 270mm×400mm | 2021-03-25 | 江阴市新飞洋塑业有限公司 | 江阴市徐霞客镇璜塘环东路186号 |  | 生产企业 | 合格 | /
57 | 背心式保鲜袋 | 28cm×25cm | 2020-04-05 | 昊辰（无锡）塑业有限公司 | 锡山区东港镇工业园区金港大道10号 | 江阴市南运吉麦隆超市有限公司 | 销售企业 | 合格 | /
58 | 食品保鲜袋 | 25厘米×35厘米，厚：0.008mm | 2021-01-25 | 生活帮（江苏）家居用品有限公司 | 泰州市兴化市林湖乡工业集中区 | 江阴市南运吉麦隆超市有限公司 | 销售企业 | 合格 | /
59 | 纸板盒 | 258-8吋 | 2021-03-15 | 江阴领越纸制品有限公司 | 江阴市南闸街道锡澄路887号 |  | 生产企业 | 合格 | /
60 | BOPP/CPP复合袋 | （135*250）mm，厚：0.038mm | 2021-03-11 | 江阴市隆辉包装材料有限公司 | 江阴市南闸街道观山村观山路1号 |  | 生产企业 | 合格 | /
61 | 多层复合食品包装袋 | （160*230）＋30mm（底高）展开60mm，厚：0.124mm | 2021-03-17 | 江阴中德包装材料有限公司 | 江阴市南闸街道观山村东盟路15号 |  | 生产企业 | 合格 | /
62 | 厚实保鲜袋 | 35×25（厘米） | 2020-10-15 | 无锡华泰塑料制品有限公司 | 锡山区鹅湖镇甘露甘虞路（工业园B区） | 江阴市顾北吉麦隆超市有限公司 | 销售企业 | 合格 | /
63 | 挺厚纸杯 | 270mL | 2021-01-07 | 陕西瑞尔康纸制容器有限责任公司 | 陕西省西安市雁塔区鱼化寨富源二路3号 | 江阴市顾北吉麦隆超市有限公司 | 销售企业 | 合格 | /
64 | 一次性PE手套 | 28cm×38cm | 2021-01-02 | 安徽天添塑业有限公司 | 安徽省桐城市双港镇工业园区 | 江阴市顾北吉麦隆超市有限公司 | 销售企业 | 合格 | /
65 | 多层复合食品包装膜 | PET/Al/PE，宽530mm, 厚0.08mm | 2021-03-01 | 江阴亿霖包装有限公司 | 江阴市顾山镇万兴村庄头上128号 |  | 生产企业 | 合格 | /
66 | BOPA/LDPE复合袋 | 360×（150＋25）mm，A类，厚度0.12mm | 2020-12-29 | 江阴市润新印刷包装有限公司 | 江阴市顾山镇北国锡张路550号 |  | 生产企业 | 合格 | /
67 | 一次性手套 | 3501 | 2021-01-10 | 茶花家居塑料用品（连江）有限公司 | 福建省福州市连江县山岗工业片区 | 江阴市华士陆桥天华购物广场 |  | 合格 | /
68 | 航旅杯 | 材质：PP，200mL | 2021-01-20 | 义乌市双童日用品有限公司 | 浙江省义乌市北苑工业园北苑路378-379号 | 江阴市华士陆桥天华购物广场 |  | 合格 | /
69 | 本色纸杯 | 260mL | 2020-10-09 | 台州市路桥瑞康家庭用品厂 | 浙江省台州市路桥区桐屿塑胶工业园区 | 江阴市华士陆桥天华购物广场 | 销售企业 | 合格 | /
70 | 食品保鲜袋 | 200型（30×40）cm，0.008mm | 2021-03-15 | 江阴市华士欧尔泰塑料制品厂 | 江阴市华西工业园民企二路10号 |  | 生产企业 | 合格 | /
71 | BOPA/LDPE复合袋 | （27.5*185）mm，厚度：0.080mm | 2021-03-04 | 江阴市欧瑞铝塑包装有限公司 | 江阴市华士镇陆桥陆富路8号 |  | 生产企业 | 合格 | /
72 | 一次性塑料餐饮具 | 盒 1000圆 | 2021-03-21 | 江阴市顺达塑料有限公司 | 江阴市华士镇华西村北缪家1-1号 |  | 生产企业 | 合格 | /
73 | BOPA/CPP复合袋 | （180*280）mm，厚度：0.100mm | 2021-03-22 | 江阴市惠源包装有限公司 | 江阴市华士镇陆桥荷花北路68号 |  | 生产企业 | 合格 | /
74 | 包装用聚乙烯吹塑薄膜 | 膜宽900mm，厚：0.050mm | 2021-03-22 | 江阴市宇宙包装材料有限公司 | 江阴市华士镇陆桥陆东大街158号 |  | 生产企业 | 合格 | /
75 | 塑料瓶盖 | 40口径 |  | 江阴市盈程包装科技有限公司 | 江阴市华士镇龙山路15号 |  | 生产企业 | 合格 | /
76 | 塑料瓶盖 | 80 | 2021-03-02 | 江阴天囿塑料制品有限公司 | 江阴市华士镇曙新路12号 |  | 生产企业 | 合格 | /
77 | 塑料瓶盖 | Φ40 | 2021-03-20 | 江阴标榜塑料制品有限公司 | 江阴市华士镇蒙娜路5号 |  | 生产企业 | 合格 | /
78 | 200mL航旅杯 | 200mL | 2020-06-05 | 台州富岭塑胶有限公司 | 浙江省台州市温岭市东部新区金塘南路88号 | 江阴市港新吉麦隆超市有限公司 | 销售企业 | 合格 | /
79 | 食品保鲜袋 | 25厘米×35厘米×170只 | 2021-01-25 | 生活帮（江苏）家居用品有限公司 | 江苏省兴化市林湖乡工业集中区 | 江阴市港新吉麦隆超市有限公司 | 销售企业 | 合格 | /
80 | 加厚竹纤维纸杯 | 250mL | 2021-01-13 | 北京世纪银洁工贸有限公司 | 北京市房山区石楼镇开发区 | 江阴市港新吉麦隆超市有限公司 | 销售企业 | 合格 | /
81 | BOPP双向拉伸聚丙烯薄膜 | 22YP×231mm×2400m，A类 | 2021-03-10 | 江阴中达软塑新材料股份有限公司 | 江阴市临港街道申泰路98号 |  | 生产企业 | 合格 | /
82 | 包装用聚乙烯吹塑薄膜 | 835mm×0.105mm | 2021-03-22 | 江阴市万润包装有限公司 | 江阴市申港街道湖滨路777号 |  | 生产企业 | 合格 | /
83 | 包装用聚乙烯吹塑薄膜 | 965mm×0.105mm | 2021-03-23 | 江阴市三马塑业有限公司 | 江阴市申港街道申泰路27号 |  | 生产企业 | 合格 | /
84 | 复合包装袋 | 270mm×180mm，材质：PET/PE | 2021-03-03 | 江阴市昌瑞包装材料有限公司 | 江阴市镇澄路1037号 |  | 生产企业 | 合格 | /
85 | 包装用聚乙烯吹塑薄膜 | 宽：520mm，厚：0.080mm | 2021-03-21 | 江阴市长泾佳佳塑料制品厂有限公司 | 江阴市长泾镇长东村花园路47-6号 |  | 生产企业 | 合格 | /
86 | 包装用聚乙烯吹塑薄膜 | 膜宽：595mm，厚度：0.065mm | 2021-03-21 | 江阴市兴吴塑料包装有限公司 | 江阴市长泾镇长东村新农村62号 |  | 生产企业 | 合格 | /
87 | 共挤真空袋 | （300*400）mm，厚：0.100mm | 2021-01-18 | 升辉新材料股份有限公司 | 江阴市长泾镇工业集中区通港路2号 |  | 生产企业 | 合格 | /
88 | 多层复合食品包装袋 | （165*220＋30底）mm，厚：0.100mm | 2021-03-14 | 江阴市文兴彩印包装有限公司 | 江阴市长泾镇花园路吴家坝48-1号 |  | 生产企业 | 合格 | /
89 | 食品接触用特定复合袋 | （340*275）mm，厚：0.100mm | 2021-02-20 | 江阴市辉盛塑料包装有限公司 | 江阴市长泾镇花园村花园西路49号 |  | 生产企业 | 合格 | /
90 | 多层复合食品包装膜 | Φ84.5mm |  | 江阴市花园铝塑包装有限公司 | 江阴市长泾镇工业集中区兴园路100号 |  | 生产企业 | 合格 | /
91 | BOPA/LDPE复合袋 | （240*330）mm，厚：0.080mm | 2021-03-17 | 江阴市长泾彩色凹印有限公司 | 江阴市长泾镇长东村安巷新农村181号 |  | 生产企业 | 合格 | /
92 | 包装用聚乙烯吹塑薄膜 | 膜宽：600mm，厚度：0.055mm | 2021-03-21 | 江阴市扬子塑业包装有限公司 | 江阴市长泾镇花园村花园路50号 |  | 生产企业 | 合格 | /
93 | 包装用聚乙烯袋 | （350×250）mm | 2021-03-11 | 江阴市惠和康包装科技有限公司 | 江阴市徐霞客镇璜塘工业园区富业路16号 |  | 生产企业 | 合格 | /
94 | 包装用聚乙烯吹塑薄膜 | 膜宽：680mm，厚度：0.090mm | 2020-11-06 | 江阴中腾包装新材料有限公司 | 江阴市徐霞客镇马镇东街288号 |  | 生产企业 | 合格 | /
95 | 其它类多层复合食品包装袋 | （200*210）mm 厚：0.110mm | 2020-11-11 | 江阴市共赢铝塑包装有限公司 | 江阴市徐霞客镇马镇村朱朝东27-1号 |  | 生产企业 | 合格 | /
96 | 包装用聚乙烯吹塑薄膜 | 膜宽620mm，厚度：0.060mm | 2021-03-18 | 江阴通汇塑料包装有限公司 | 江阴市徐霞客镇北渚村石家村158号 |  | 生产企业 | 合格 | /
97 | 塑料饮水壶 | 1L | 2021-03-10 | 江阴市翎瑞塑业有限公司 | 江阴市徐霞客镇璜塘峭璜路112号 |  | 生产企业 | 合格 | /
98 | 包装用聚乙烯吹塑薄膜 | 膜宽82.5mm 厚度0.046mm | 2021-03-18 | 江阴市锦盛包装材料有限公司 | 江阴市徐霞客镇马镇工业园区西区南绛205号 |  | 生产企业 | 合格 | /
99 | 包装用聚乙烯袋 | （350*450）mm，厚0.015mm | 2021-03-15 | 江阴市华创塑料制品有限公司 | 江阴市徐霞客镇璜塘青璜路1号 |  | 生产企业 | 合格 | /
100 | 包装用聚乙烯袋 | （160×200）mm×0.025mm | 2021-03-17 | 江阴市昶晟塑料制品加工有限公司 | 江阴市富民路18号 |  | 生产企业 | 合格 | /