## 检验结果汇总表
2022年铝制品产品质量监督抽查检验结果汇总表
序号 | 产品名称 （商品实物标注名称） | 标称商标 （有TM标记，或注册商标R标记的） | 生产日期/批号 | 规格型号 | 抽样日期 | 受检单位 | 受检单位信用代码 | 受检单位地址 | 标称生产单位 | 标称生产单位地址 | 检查内容 （主要检验项目） | 检验结果判定 | 不合格项目 | 承检机构名称
1 | 铝棒 | / | 2022-06-08/2022-06-08 | 牌号：3003；规格：Φ84；低倍组织等级：III级 | 2022-06-09 | 江阴市万祥铝业有限公司 | 913202816770013122 | 无锡市江阴市云亭吴巷路1号 | 江阴市万祥铝业有限公司 | 无锡市江阴市云亭吴巷路1号 | 化学成分、低倍组织及缺陷 | 合格 | / | 江苏澄信检验检测认证有限公司
2 | 铝合金工业型材 | / | 2022-05-27/2022-05-27 | 型号：YK490；牌号：6063；状态：T5；壁厚偏差等级：普通级 | 2022-06-09 | 江阴市永康铝业有限公司 | 91320281675459645X | 无锡市江阴市周庄镇周西村邬墩 | 江阴市永康铝业有限公司 | 无锡市江阴市周庄镇周西村邬墩 | 化学成分、室温拉伸试验、壁厚偏差、显微组织、低倍组织及缺陷 | 合格 | / | 江苏澄信检验检测认证有限公司
3 | 铝棒 | 图形商标 | 2022-06-03/2022-06-03 | 6005；Φ127mm；Ⅴ级（低倍组织等级） | 2022-06-09 | 江阴新苏铝科技有限公司 | 913202817737830438 | 无锡市江阴市周庄镇山泉村万泉路77号 | 江阴新苏铝科技有限公司 | 无锡市江阴市周庄镇山泉村万泉路77号 | 化学成分、低倍组织及缺陷 | 合格 | / | 江苏澄信检验检测认证有限公司
4 | 铝棒 | / | 2022-06-08/2022-06-08 | 牌号：6063；规格：Φ90；低倍组织等级：III | 2022-06-09 | 江阴市百舸有色金属材料有限公司 | 91320281142282541R | 无锡市江阴市祝塘镇云顾路198号 | 江阴市百舸有色金属材料有限公司 | 无锡市江阴市祝塘镇云顾路198号 | 化学成分、低倍组织及缺陷 | 合格 | / | 江苏澄信检验检测认证有限公司
5 | 铝棒 | / | 2022-06-09/2022-06-09 | 牌号：6005；规格Φ127；低倍组织等级：III | 2022-06-09 | 江阴迪新金属工业有限公司 | 91320281725194455P | 江苏省江阴市祝塘镇永昌工业园区 | 江阴迪新金属工业有限公司 | 江苏省江阴市祝塘镇永昌工业园区 | 化学成分、低倍组织及缺陷 | 合格 | / | 江苏澄信检验检测认证有限公司
6 | 工业铝型材 | / | 2022-06-06/2022-06-06 | 图号：JH-6353GJ；材质：6063；状态：T5；壁厚偏差等级：普通级 | 2022-06-10 | 江阴市嘉华铝业有限公司 | 91320281753945690N | 无锡市江阴市周庄镇长寿云顾路252号 | 江阴市嘉华铝业有限公司 | 无锡市江阴市周庄镇长寿云顾路252号 | 化学成分、室温拉伸试验、壁厚偏差、显微组织、低倍组织及缺陷 | 合格 | / | 江苏澄信检验检测认证有限公司
7 | 铝棒 | / | 2022-04-20/2022-04-20 | 牌号：6061；规格：Φ70；低倍组织等级：III | 2022-06-10 | 江苏裕晟铝业有限公司 | 91320281591103246G | 无锡市江阴市顾山镇古塘西路99号 | 江苏裕晟铝业有限公司 | 无锡市江阴市顾山镇古塘西路99号 | 化学成分、低倍组织及缺陷 | 合格 | / | 江苏澄信检验检测认证有限公司
8 | 铝棒 | / | 2022-04-29/2022-04-29 | 牌号：6063；规格：Φ120mm；低倍组织等级：V级 | 2022-06-10 | 江阴宏泰铝业有限公司 | 91320281571377688M | 无锡市江阴市周庄镇周西村楼下 | 江阴宏泰铝业有限公司 | 无锡市江阴市周庄镇周西村楼下 | 化学成分、低倍组织及缺陷 | 合格 | / | 江苏澄信检验检测认证有限公司
9 | 铝棒 | / | 2022-06-01/2022-06-01 | 牌号：6063；规格：Φ120mm；低倍组织等级：Ⅲ级 | 2022-06-10 | 江阴市余润长旺铝业有限公司 | 91320281MA1WH56B2H | 无锡市江阴市周庄镇长寿西张路98号 | 江阴市余润长旺铝业有限公司 | 无锡市江阴市周庄镇长寿西张路98号 | 化学成分、低倍组织及缺陷 | 合格 | / | 江苏澄信检验检测认证有限公司
10 | 铝棒 | / | 2022-03-18/2022-03-18 | 牌号：6063；规格：Φ100mm；低倍组织等级：Ⅲ级 | 2022-06-11 | 江阴龙泽铝业有限公司 | 91320281596983916N | 无锡市江阴市华士镇龙砂工业园19号 | 江阴龙泽铝业有限公司 | 无锡市江阴市华士镇龙砂工业园19号 | 化学成分、低倍组织及缺陷 | 合格 | / | 江苏澄信检验检测认证有限公司
11 | 铝棒 | / | 2022-06-10/2022-06-10 | 牌号：6063；规格：Φ85；低倍组织等级：Ⅲ级 | 2022-06-11 | 江阴市龙砂铝业有限公司 | 91320281759652442U | 无锡市江阴市华士镇曙新村曙新路(江阴市二大机械有限公司内) | 江阴市龙砂铝业有限公司 | 无锡市江阴市华士镇曙新村曙新路(江阴市二大机械有限公司内) | 化学成分、低倍组织及缺陷 | 合格 | / | 江苏澄信检验检测认证有限公司
12 | 工业铝型材 | / | 2022-06-10/2022-06-10 | 图号：JTB5220；6063-T5；壁厚偏差等级：高精级 | 2022-06-11 | 江阴市久泰铝制品有限公司 | 9132028108939456XK | 无锡市江阴市华士镇曙新工业园白龙路6号 | 江阴市久泰铝制品有限公司 | 无锡市江阴市华士镇曙新工业园白龙路6号 | 化学成分、室温拉伸试验、壁厚偏差、显微组织、低倍组织及缺陷 | 合格 | / | 江苏澄信检验检测认证有限公司
13 | 铝棒 | / | 2022-06-11/2022-06-11 | 牌号：6005；规格：Φ90mm；低倍组织等级：Ⅲ级 | 2022-06-11 | 江阴市南铝铝业科技有限公司 | 91320281MA213L4W28 | 无锡市江阴市华士镇陆桥张家圩大桥西侧 | 江阴市南铝铝业科技有限公司 | 无锡市江阴市华士镇陆桥张家圩大桥西侧 | 化学成分、低倍组织及缺陷 | 合格 | / | 江苏澄信检验检测认证有限公司
14 | 铝棒 | / | 2022-06-08/2022-06-08 | 牌号：6063；规格：Φ85mm；低倍组织等级：Ⅳ | 2022-06-11 | 江阴协力金属材料有限公司 | 913202817286911905 | 无锡市江阴市华士镇陆新村低坝上1号 | 江阴协力金属材料有限公司 | 无锡市江阴市华士镇陆新村低坝上1号 | 化学成分、低倍组织及缺陷 | 合格 | / | 江苏澄信检验检测认证有限公司
Note on B2: tw: 必输，请填写商品实物标注名称
Note on C2: （有TM标记，或注册商标 R 标记的才算，图形商标的，直接填写“图形商标”）
Note on M2: tm: 必输项，请填写“合格”或“不合格”