## 抽查结果汇总表
2022年江阴市燃气具配件（含燃气软管、减压阀）产品质量专项监督抽查检验结果汇总表
序号 | 报告编号 | 产品名称 （商品实物标注名称） | 标称商标 （有TM标记，或注册商标R标记的） | 生产日期/批号 | 规格型号 | 抽样日期 | 受检单位 | 受检单位信用代码 | 受检单位地址 | 标称生产单位 | 标称生产单位地址 | 检查内容 （主要检验项目） | 检验结果判定 | 不合格项目 | 承检机构名称
1 | NZJ(2022)JC01-04031 | 天然气 液化气 增强软管 | —— | —— | —— | 2022/6/16 | 江阴市霞客璜塘天美建材装潢店 | 92320281MA1R2ELJ17 | 江阴市徐霞客镇璜塘环东路227号 | 南京六合新谊塑料制品厂 | 江苏省南京市六合区竹镇镇丰乐村新花园202号 | 耐压性能、耐热性能、软管的拉断性能、弯曲性能、弯曲性能、耐燃试验、标志 | 不合格 | 标志项目 | 南京市产品质量监督检验院(南京市质量发展与先进技术应用研究院)
2 | NZJ(2022)JC01-04032 | 高级家用软管 | 美的银星 | —— | 9mm | 2022/6/17 | 江阴市澄南杨霞日用品商行 | 92320281MA1R37KQ9M | 江阴市锡澄路88号 | 揭西县棉湖美迪亚塑日用塑料制品厂 | 广东省揭阳市揭西县棉湖镇四乡村委花坡村 | 气密性、耐压性能、耐热性能、软管的拉断性能、弯曲性能、耐燃试验、标志 | 不合格 | 标志项目 | 南京市产品质量监督检验院(南京市质量发展与先进技术应用研究院)
3 | NZJ(2022)JC01-04036 | 新华帝高级煤气 天然气 液化气专用软管 | —— | —— | —— | 2022/6/17 | 江阴市周庄周杰日用百货店 | 92320281MA1R4D3N8Q | 江阴市周庄镇龙山西路40号 | 天津万福华帝塑料制品有限公司 | 天津市静海区陈官屯镇西长屯村西侧50米 | 气密性、耐压性能、耐热性能、软管的拉断性能、弯曲性能、耐燃试验、标志 | 不合格 | 标志项目 | 南京市产品质量监督检验院(南京市质量发展与先进技术应用研究院)
4 | NZJ(2022)JC01-04017 | 煤气，液化气，天然气，高级燃气专用管 | 宁丰 | —— | —— | 2022/6/16 | 江阴市华士汇华灶具店 | 320281600933678 | 江阴市华士镇新生路81号 | 南京宁瑞塑胶有限公司 | 江苏省南京市六合区竹镇镇竹兴路8号 | 气密性、耐压性能、耐热性能、软管的拉断性能、弯曲性能、耐燃试验、标志 | 合格 | —— | 南京市产品质量监督检验院(南京市质量发展与先进技术应用研究院)
5 | NZJ(2022)JC01-04029 | 燃气用具连接用不锈钢波纹软管 | 图形 | —— | RLB-ZH-C-DN×2000 | 2022/6/16 | 江阴市徐霞客凤珍水暖配件经营部 | 92320281MA1R4BRJ2G | 江阴市徐霞客镇璜塘环北路146号 | 余姚市博力管业有限公司 | 浙江省余姚市陆埠镇五马村五马工业园区 | 软管长度、气密性、耐压性、柔软性、弯曲性、耐冲击性、接头耐冲击性、耐安装性、阻燃性 | 合格 | —— | 南京市产品质量监督检验院(南京市质量发展与先进技术应用研究院)
6 | NZJ(2022)JC01-04030 | 煤气管 | 邦胜 | —— | 9.5×15.5 | 2022/6/16 | 江阴市徐霞客镇泊瑞五金建材经营部 | 92320281MA26759R6A | 江阴市徐霞客镇璜塘东路224号 | 邦胜工具有限公司 | 江苏省常州市牛塘工业区 | 气密性、耐压性能、耐热性能、软管的拉断性能、弯曲性能、难燃试验 | 合格 | —— | 南京市产品质量监督检验院(南京市质量发展与先进技术应用研究院)
7 | NZJ(2022)JC01-04033 | 可埋式燃气输送用不锈钢波纹软管 | 过江王 | —— | DN-13.5 | 2022/6/17 | 周文国（个体工商户） | 92430902MA7M1J816J | 江阴市江南市场百货区919、920号 | 诸暨市万龙管业有限公司 | 浙江省绍兴市诸暨市店口镇中央路105号 | 气密性、耐压性能、耐热性能、软管的拉断性能、弯曲性能、难燃试验 | 合格 | —— | 南京市产品质量监督检验院(南京市质量发展与先进技术应用研究院)
8 | NZJ(2022)JC01-04034 | 燃气软管 | —— | —— | 9mm | 2022/6/17 | 江阴市澄南永光厨具批发部 | 92320281MA1P7CH431 | 江阴市锡澄路88号(江南市场商贸城区外围136、131号) | 枣强县恒新液化气配件厂 | 河北省衡水市枣强县马屯工业区 | 气密性、耐压性能、耐热性能、软管的拉断性能、弯曲性能、难燃试验 | 合格 | —— | 南京市产品质量监督检验院(南京市质量发展与先进技术应用研究院)
9 | NZJ(2022)JC01-04035 | 金属包覆型燃气专用复合胶管 | 雪峰（图形） | —— | RLX-TY-9.5 | 2022/6/17 | 江阴市天工燃气设备有限公司 | 913202816945197000 | 江阴市中山南路33号 | 慈溪市瑞峰管业有限公司 | 浙江省宁波市慈溪市长河镇宁丰村 | 气密性、耐压性能、耐热性能、软管的拉断性能、弯曲性能、耐燃试验、标志 | 合格 | —— | 南京市产品质量监督检验院(南京市质量发展与先进技术应用研究院)
10 | NZJ(2022)JC01-04037 | 铠装家用燃气软管 | 雪峰（图形） | 1019 | 2m | 2022/6/17 | 江阴市周庄镇利鑫厨具店 | 92320281MA278K4HXC | 江阴市周庄镇澄杨路1131号-30、1131号-31 | 慈溪市瑞峰管业有限公司 | 浙江省宁波市慈溪市长河镇宁丰村 | 气密性、耐压性能、耐热性能、软管的拉断性能、弯曲性能、难燃试验 | 合格 | —— | 南京市产品质量监督检验院(南京市质量发展与先进技术应用研究院)
11 | NZJ(2022)JC01-04038 | 瓶装液化石油气调压器 | 奔月 | —— | JYT0.6L | 2022/6/16 | 江阴市华士五金交电商店 | 92320281MA1R2XY86H | 江阴市华士镇人民路8号 | 慈溪市雄鹰阀门有限公司 | 浙江省宁波市慈溪市长河镇长丰村大路头路51号 | 结构、气密性、关闭压力、出口压力、机械强度、 | 合格 | —— | 南京市产品质量监督检验院(南京市质量发展与先进技术应用研究院)
12 | NZJ(2022)JC01-04039 | 万美调压器 | 万美（图形） | —— | JYT0.6L/A | 2022/6/16 | 江阴市霞客璜塘天美建材装潢店 | 92320281MA1R2ELJ17 | 江阴市徐霞客镇璜塘环东路227号 | 余姚市万美阀门厂 | 浙江省宁波市余姚市泗门镇陆家庄 | 结构、气密性、关闭压力、出口压力、机械强度、 | 合格 | —— | 南京市产品质量监督检验院(南京市质量发展与先进技术应用研究院)
13 | NZJ(2022)JC01-04040 | FLP系列减压阀 | FLP | BTM57607 | JYT0.6L（FW-205L） | 2022/6/17 | 江阴市澄江耀志日用品店 | 92320281MA1X2H9W5F | 江阴市锡澄路88号 | 慈溪市博特曼电器有限公司 | 浙江省宁波市慈溪市长河工业园 | 结构、气密性、关闭压力、出口压力、机械强度、 | 合格 | —— | 南京市产品质量监督检验院(南京市质量发展与先进技术应用研究院)
14 | NZJ(2022)JC01-04041 | 瓶装液化石油气调压器 | —— | —— | JYT0.6L-D1 | 2022/6/17 | 江阴市天工燃气设备有限公司 | 913202816945197000 | 江阴市中山南路33号 | 宁波创新阀门有限公司 | 浙江省宁波市慈溪市长河镇宁丰村 | 结构、气密性、关闭压力、出口压力、机械强度、 | 合格 | —— | 南京市产品质量监督检验院(南京市质量发展与先进技术应用研究院)
Note on C2: tw: 必输，请填写商品实物标注名称
Note on D2: （有TM标记，或注册商标 R 标记的才算，图形商标的，直接填写“图形商标”）
Note on N2: tm: 必输项，请填写“合格”或“不合格”