## 检验结果汇总表
2022年化学纤维产品质量监督抽查检验结果汇总表
序号 | 产品名称 （商品实物标注名称） | 标称商标 （有TM标记，或注册商标R标记的） | 生产日期/批号 | 规格型号 | 抽样日期 | 受检单位 | 受检单位信用代码 | 受检单位地址 | 标称生产单位 | 标称生产单位地址 | 检查内容 （主要检验项目） | 检验结果判定 | 不合格项目 | 承检机构名称
1 | 再生涤纶短纤维 | 荣晟 | 2022-05-26/5-26 | 1.76dtex×38mm纱用普强 | 2022-06-20 | 江阴市荣晟特纤有限公司 | 91320281667647320L | 无锡市江阴市周庄镇山泉村赵家浜 | 江阴市荣晟特纤有限公司 | 无锡市江阴市周庄镇山泉村赵家浜 | 断裂强度、断裂伸长率、线密度偏差率、疵点含量等 | 合格 |  | 江苏澄信检验检测认证有限公司[国家纺织产品质量检验检测中心(江阴)]
2 | 再生有色涤纶短纤维 | —— | 2022-05/2021 | 1.67dtex×38mm纱用普强 | 2022-06-20 | 江阴市海乐化纤有限公司 | 91320281749409190E | 无锡市江阴市周庄镇长乐村长乐路92号 | 江阴市海乐化纤有限公司 | 无锡市江阴市周庄镇长乐村长乐路92号 | 断裂强度、断裂伸长率、线密度偏差率、疵点含量等 | 合格 |  | 江苏澄信检验检测认证有限公司[国家纺织产品质量检验检测中心(江阴)]
3 | 再生涤纶短纤维 | —— | 2021-05/20210502 | 2.5dtex×51mm无纺用 | 2022-06-20 | 江阴市银燕化纤有限公司 | 91320281731155460T | 无锡市江阴市周庄镇长寿路281号 | 江阴市银燕化纤有限公司 | 无锡市江阴市周庄镇长寿路281号 | 断裂强度、断裂伸长率、线密度偏差率、疵点含量等 | 合格 |  | 江苏澄信检验检测认证有限公司[国家纺织产品质量检验检测中心(江阴)]
4 | 再生有色涤纶短纤维 | 图形商标 | 2022-06-10/PF048米 | 3.33dtex×51mm无纺用 | 2022-06-20 | 江苏恒泽复合材料科技有限公司 | 91320281572596778X | 无锡市江阴市祝塘镇富庄路22号 | 江苏恒泽复合材料科技有限公司 | 无锡市江阴市祝塘镇富庄路22号 | 断裂强度、断裂伸长率、线密度偏差率、疵点含量等 | 合格 |  | 江苏澄信检验检测认证有限公司[国家纺织产品质量检验检测中心(江阴)]
5 | 再生涤纶短纤维 | —— | 2022-06-15/1216-4仿大化 | 1.56dtex×38mm纱用棉型普强 | 2022-06-20 | 江阴市恒硕化纤有限公司 | 91320281MA1Y2J1922 | 无锡市江阴市长泾镇南国村砻坊里8-1号 | 江阴市恒硕化纤有限公司 | 无锡市江阴市长泾镇南国村砻坊里8-1号 | 断裂强度、断裂伸长率、线密度偏差率、疵点含量等 | 合格 |  | 江苏澄信检验检测认证有限公司[国家纺织产品质量检验检测中心(江阴)]
6 | 再生涤纶短纤维(有色) | —— | 2022-05-30/粉红 | 1.56dtex×38mm纱用棉型普强 | 2022-06-20 | 江阴协达特种化纤有限公司 | 9132028158370413X2 | 无锡市江阴市长泾镇工业集中区兴园路98号 | 江阴协达特种化纤有限公司 | 无锡市江阴市长泾镇工业集中区兴园路98号 | 断裂强度、断裂伸长率、线密度偏差率、疵点含量等 | 合格 |  | 江苏澄信检验检测认证有限公司[国家纺织产品质量检验检测中心(江阴)]
7 | 再生有色涤纶短纤维 | —— | 2022-06/308 | 1.56dtex×38mm 纱用普强棉型 | 2022-06-21 | 江阴市润兴化纤有限公司 | 91320281730115301W | 无锡市江阴市徐霞客镇璜塘南路39号 | 江阴市润兴化纤有限公司 | 无锡市江阴市徐霞客镇璜塘南路39号 | 断裂强度、断裂伸长率、线密度偏差率、疵点含量等 | 合格 |  | 江苏澄信检验检测认证有限公司[国家纺织产品质量检验检测中心(江阴)]
8 | 再生涤纶短纤维 | —— | 2022-06/091-07 | 1.56dtex×38mm 纱用普强棉型 | 2022-06-21 | 江阴特丽纶化纤有限公司 | 913202817624102171 | 无锡市江阴市徐霞客镇璜塘富业路1号 | 江阴特丽纶化纤有限公司 | 无锡市江阴市徐霞客镇璜塘富业路1号 | 断裂强度、断裂伸长率、线密度偏差率、疵点含量等 | 合格 |  | 江苏澄信检验检测认证有限公司[国家纺织产品质量检验检测中心(江阴)]
9 | 再生有色涤纶短纤维 | —— | 2022-6-7/LQ深天蓝 | 3.33dtex×51mm 无纺用 | 2022-06-21 | 江阴市美佳特彩纤有限公司 | 91320281MA1MG0FL33 | 无锡市江阴市周庄镇长寿永盛路86号 | 江阴市美佳特彩纤有限公司 | 无锡市江阴市周庄镇长寿永盛路86号 | 断裂强度、断裂伸长率、线密度偏差率、疵点含量等 | 合格 |  | 江苏澄信检验检测认证有限公司[国家纺织产品质量检验检测中心(江阴)]
10 | 再生涤纶短纤维 | —— | 2022-06-15/9-5-3仿大化 | 2dtex×38mm 纱用棉型普强 | 2022-06-21 | 江阴三强化纤原料有限公司 | 91320281727410780M | 无锡市江阴市周庄镇长南路168号 | 江阴三强化纤原料有限公司 | 无锡市江阴市周庄镇长南路168号 | 断裂强度、断裂伸长率、线密度偏差率、疵点含量等 | 合格 |  | 江苏澄信检验检测认证有限公司[国家纺织产品质量检验检测中心(江阴)]
11 | 再生涤纶短纤维 | —— | 2022-06/088 | 1.56dtex×38mm 纱用普强棉型 | 2022-06-21 | 江阴市弘羊化纺有限公司 | 91320281775431228G | 无锡市江阴市徐霞客镇璜塘金凤工业园区(环南路) | 江阴市弘羊化纺有限公司 | 无锡市江阴市徐霞客镇璜塘金凤工业园区(环南路) | 断裂强度、断裂伸长率、线密度偏差率、疵点含量等 | 合格 |  | 江苏澄信检验检测认证有限公司[国家纺织产品质量检验检测中心(江阴)]
12 | 仿大化(再生涤纶短纤维) | —— | 2022-06/0601 | 1.56dtex×38mm 纱用普强棉型 | 2022-06-21 | 江阴市元盛化纤有限公司 | 9132028174872843XW | 无锡市江阴市徐霞客镇璜塘工业园区富业路4号 | 江阴市元盛化纤有限公司 | 无锡市江阴市徐霞客镇璜塘工业园区富业路4号 | 断裂强度、断裂伸长率、线密度偏差率、疵点含量等 | 合格 |  | 江苏澄信检验检测认证有限公司[国家纺织产品质量检验检测中心(江阴)]
13 | GA2018(涤纶短纤维) | —— | 2022-04/22432048 | 2.4dtex×38mm | 2022-06-21 | 高安工业(江阴)有限公司 | 91320281764196402R | 无锡市江阴市周庄镇云顾路433号 | 高安工业(江阴)有限公司 | 无锡市江阴市周庄镇云顾路433号 | 断裂强度、断裂伸长率、线密度偏差率、疵点含量等 | 合格 |  | 江苏澄信检验检测认证有限公司[国家纺织产品质量检验检测中心(江阴)]
14 | 半消光涤纶短纤维 | 虎跑 | 2022-06/3k-06-04-乙 | 2.78dtex(2.5D)×65mm | 2022-06-21 | 江阴市融利化纤有限公司 | 91320281MA228JKU01 | 无锡市江阴市云顾路798号 | 江阴市融利化纤有限公司 | 无锡市江阴市云顾路798号 | 断裂强度、断裂伸长率、线密度偏差率、疵点含量等 | 合格 |  | 江苏澄信检验检测认证有限公司[国家纺织产品质量检验检测中心(江阴)]
15 | 再生有色涤纶短纤维 | —— | 2022-01/—— | 2.78dtex×51mm 无纺用 | 2022-06-21 | 江阴市日顺化纤有限公司 | 91320281MA1W9R115N | 无锡市江阴市周庄镇长寿路281号 | 江阴市日顺化纤有限公司 | 无锡市江阴市周庄镇长寿路281号 | 断裂强度、断裂伸长率、线密度偏差率、疵点含量等 | 合格 |  | 江苏澄信检验检测认证有限公司[国家纺织产品质量检验检测中心(江阴)]
16 | 再生涤纶短纤维 | —— | 2022-06/—— | 2.6dtex×51mm 无纺用 | 2022-06-21 | 江阴市搏柔特纤科技有限公司 | 91320281MA21THLE47 | 无锡市江阴市周庄镇长寿路281号 | 江阴市搏柔特纤科技有限公司 | 无锡市江阴市周庄镇长寿路281号 | 断裂强度、断裂伸长率、线密度偏差率、疵点含量等 | 不合格 | 断裂强度、疵点含量 | 江苏澄信检验检测认证有限公司[国家纺织产品质量检验检测中心(江阴)]
17 | 再生涤纶短纤维 | —— | 2022-06/—— | 1.67dtex×38mm 纱用普强 | 2022-06-21 | 江阴市恒昌化纤有限公司 | 91320281593903474R | 无锡市江阴市周庄镇长寿长乐路92号 | 江阴市恒昌化纤有限公司 | 无锡市江阴市周庄镇长寿长乐路92号 | 断裂强度、断裂伸长率、线密度偏差率、疵点含量等 | 合格 |  | 江苏澄信检验检测认证有限公司[国家纺织产品质量检验检测中心(江阴)]
18 | 中黑(再生有色涤纶短纤维) | —— | 2022-06/—— | 1.56dtex×38mm 纱用普强 | 2022-06-22 | 江阴市翔泽化纤有限公司 | 91320281MA1WAKEN4F | 无锡市江阴市周庄镇长寿长啸路123号 | 江阴市翔泽化纤有限公司 | 无锡市江阴市周庄镇长寿长啸路123号 | 断裂强度、断裂伸长率、线密度偏差率、疵点含量等 | 合格 |  | 江苏澄信检验检测认证有限公司[国家纺织产品质量检验检测中心(江阴)]
19 | 再生涤纶短纤维 | —— | 2022-06/—— | 2.22dtex×51mm 纱用普强 | 2022-06-22 | 江阴市长寿化纺有限公司 | 91320281142273151K | 无锡市江阴市周庄镇长寿云顾路290号 | 江阴市长寿化纺有限公司 | 无锡市江阴市周庄镇长寿云顾路290号 | 断裂强度、断裂伸长率、线密度偏差率、疵点含量等 | 合格 |  | 江苏澄信检验检测认证有限公司[国家纺织产品质量检验检测中心(江阴)]
20 | 再生涤纶短纤维 | —— | 2022-06/3702 | 2.22dtex×51mm纱用中长型 | 2022-06-22 | 江阴宏丰化纤有限公司 | 9132028167547671XL | 无锡市江阴市徐霞客镇马镇马璜路558号 | 江阴宏丰化纤有限公司 | 无锡市江阴市徐霞客镇马镇马璜路558号 | 断裂强度、断裂伸长率、线密度偏差率、疵点含量等 | 合格 |  | 江苏澄信检验检测认证有限公司[国家纺织产品质量检验检测中心(江阴)]
21 | 再生有色涤纶短纤维 | —— | 2022-06/—— | 1.56dtex×38mm 纱用普强棉型 | 2022-06-22 | 江阴市新力差别化纤有限公司 | 91320281682193929L | 无锡市江阴市徐霞客镇璜塘金凤工业园区(环东南路) | 江阴市新力差别化纤有限公司 | 无锡市江阴市徐霞客镇璜塘金凤工业园区(环东南路) | 断裂强度、断裂伸长率、线密度偏差率、疵点含量等 | 合格 |  | 江苏澄信检验检测认证有限公司[国家纺织产品质量检验检测中心(江阴)]
22 | 再生涤纶短纤维 | —— | 2022-06/878 | 1.67dtex×38mm 纱用普强棉型 | 2022-06-22 | 江阴市雄鸣化纤有限公司 | 91320281749411688G | 无锡市江阴市徐霞客镇红星村杜典村132号 | 江阴市雄鸣化纤有限公司 | 无锡市江阴市徐霞客镇红星村杜典村132号 | 断裂强度、断裂伸长率、线密度偏差率、疵点含量等 | 合格 |  | 江苏澄信检验检测认证有限公司[国家纺织产品质量检验检测中心(江阴)]
23 | 仿大化(再生涤纶短纤维) | —— | 2022-04/0909 | 1.67dtex×38mm 纱用普强棉型 | 2022-06-22 | 江阴市云达化纤有限公司 | 9132028173011531XL | 无锡市江阴市徐霞客镇璜塘环东南路金凤工业园区 | 江阴市云达化纤有限公司 | 无锡市江阴市徐霞客镇璜塘环东南路金凤工业园区 | 断裂强度、断裂伸长率、线密度偏差率、疵点含量等 | 合格 |  | 江苏澄信检验检测认证有限公司[国家纺织产品质量检验检测中心(江阴)]
24 | 再生涤纶短纤维 | —— | 2022-03/2203 | 2.22dtex×51mm 纱用中长型 | 2022-06-22 | 江阴玛帝差别化纤有限公司 | 9132028174624604XY | 无锡市江阴市徐霞客镇红星村杜典村131号 | 江阴玛帝差别化纤有限公司 | 无锡市江阴市徐霞客镇红星村杜典村131号 | 断裂强度、断裂伸长率、线密度偏差率、疵点含量等 | 合格 |  | 江苏澄信检验检测认证有限公司[国家纺织产品质量检验检测中心(江阴)]
25 | 再生涤纶短纤维 | —— | 2022-06/3-17 | 1.56dtex×38mm纱用普强棉型 | 2022-06-23 | 江阴市润逸化纤有限公司 | 913202815546472603 | 无锡市江阴市徐霞客镇马镇工业园区北环路 | 江阴市润逸化纤有限公司 | 无锡市江阴市徐霞客镇马镇工业园区北环路 | 断裂强度、断裂伸长率、线密度偏差率、疵点含量等 | 合格 |  | 江苏澄信检验检测认证有限公司[国家纺织产品质量检验检测中心(江阴)]
26 | 再生涤纶短纤维 | —— | 2022-06/22-1 | 1.5dtex×38mm纱用普强 | 2022-06-23 | 江阴市华恩特种化纤有限公司 | 91320281MA21YLT33F | 无锡市江阴市周庄镇伞墩东路26号 | 江阴市华恩特种化纤有限公司 | 无锡市江阴市周庄镇伞墩东路26号 | 断裂强度、断裂伸长率、线密度偏差率、疵点含量等 | 合格 |  | 江苏澄信检验检测认证有限公司[国家纺织产品质量检验检测中心(江阴)]
27 | 再生涤纶短纤维 | —— | 2022-03-13/—— | 5.56dtex×65mm无纺用 | 2022-06-23 | 江阴市协力化纤有限公司 | 91320281MA1W5MTA1M | 无锡市江阴市周庄镇华宏村孟巷上164号 | 江阴市协力化纤有限公司 | 无锡市江阴市周庄镇华宏村孟巷上164号 | 断裂强度、断裂伸长率、线密度偏差率、疵点含量等 | 合格 |  | 江苏澄信检验检测认证有限公司[国家纺织产品质量检验检测中心(江阴)]
28 | 涤纶功能性纤维 | —— | 2022-03-23/—— | 3.33dtex×51mm充填用二维中空 | 2022-06-23 | 江阴市丰庆新材料科技有限公司 | 91320281731155540E | 无锡市江阴市周庄镇长寿云顾路308号 | 江阴市丰庆新材料科技有限公司 | 无锡市江阴市周庄镇长寿云顾路308号 | 断裂强度、断裂伸长率、线密度偏差率、疵点含量等 | 合格 |  | 江苏澄信检验检测认证有限公司[国家纺织产品质量检验检测中心(江阴)]
29 | 再生有色涤纶短纤维 | —— | 2022-06-20/—— | 1.56dtex×38mm纱用普强 | 2022-06-23 | 江阴市天兴化纤有限公司 | 91320281MA1UWH3R7P | 无锡市江阴市周庄镇长寿永盛路177号 | 江阴市天兴化纤有限公司 | 无锡市江阴市周庄镇长寿永盛路177号 | 断裂强度、断裂伸长率、线密度偏差率、疵点含量等 | 合格 |  | 江苏澄信检验检测认证有限公司[国家纺织产品质量检验检测中心(江阴)]
30 | 玉红(再生有色涤纶短纤维) | —— | 2022-06/—— | 纱用普强棉型 1.45dtex×38mm | 2022-06-20 | 江阴市金盛特种纤维有限公司 | 91320281MA1PY6YJ59 | 无锡市江阴市青阳镇圣杨路27号 | 江阴市金盛特种纤维有限公司 | 无锡市江阴市青阳镇圣杨路27号 | 断裂强度、断裂伸长率、线密度偏差率、疵点含量等 | 合格 |  | 江苏澄信检验检测认证有限公司[国家纺织产品质量检验检测中心(江阴)]
31 | 再生涤纶短纤维(仿大化) | —— | 2022-06/2206B208 | 无纺布用 2.22dtex×51mm | 2022-06-20 | 江苏金和泰纤维科技有限公司 | 91320281664922876A | 无锡市江阴市徐霞客镇璜塘凤翔路3号 | 江苏金和泰纤维科技有限公司 | 无锡市江阴市徐霞客镇璜塘凤翔路3号 | 断裂强度、断裂伸长率、线密度偏差率、疵点含量等 | 合格 |  | 江苏澄信检验检测认证有限公司[国家纺织产品质量检验检测中心(江阴)]
32 | 再生涤纶短纤维 | —— | 2022-06/M-013 | 纱用普强棉型 1.67dtex×38mm | 2022-06-20 | 江阴市金光化纤有限公司 | 91320281732267560F | 无锡市江阴市徐霞客镇璜塘外环南路22号 | 江阴市金光化纤有限公司 | 无锡市江阴市徐霞客镇璜塘外环南路22号 | 断裂强度、断裂伸长率、线密度偏差率、疵点含量等 | 合格 |  | 江苏澄信检验检测认证有限公司[国家纺织产品质量检验检测中心(江阴)]
33 | 特白无纺短纤(再生涤纶短纤维) | —— | 2022-06/220624-1 | 非织造用 2.75dtex×51mm | 2022-06-20 | 江阴升发化纤有限公司 | 91320281749410407J | 无锡市江阴市徐霞客镇璜塘富业路2号 | 江阴升发化纤有限公司 | 无锡市江阴市徐霞客镇璜塘富业路2号 | 断裂强度、断裂伸长率、线密度偏差率、疵点含量等 | 合格 |  | 江苏澄信检验检测认证有限公司[国家纺织产品质量检验检测中心(江阴)]
34 | 再生涤纶短纤维 | —— | 2022-06-22/18 | 1.56dtex×38mm 纱用普强棉型 | 2022-06-27 | 江阴市阳林化纤纺织有限公司 | 91320281743917856M | 无锡市江阴市徐霞客镇马镇村朱朝东29号 | 江阴市阳林化纤纺织有限公司 | 无锡市江阴市徐霞客镇马镇村朱朝东29号 | 断裂强度、断裂伸长率、线密度偏差率、疵点含量等 | 合格 |  | 江苏澄信检验检测认证有限公司[国家纺织产品质量检验检测中心(江阴)]
35 | 再生涤纶短纤维 | —— | 2022-06/021-3 | 1.56dtex×38mm 纱用普强 | 2022-06-28 | 江阴市华南特种化纤有限公司 | 91320281760534160D | 无锡市江阴市周庄镇澄杨路1108号 | 江阴市华南特种化纤有限公司 | 无锡市江阴市周庄镇澄杨路1108号 | 断裂强度、断裂伸长率、线密度偏差率、疵点含量等 | 合格 |  | 江苏澄信检验检测认证有限公司[国家纺织产品质量检验检测中心(江阴)]
Note on B2: tw: 必输，请填写商品实物标注名称
Note on C2: （有TM标记，或注册商标 R 标记的才算，图形商标的，直接填写“图形商标”）
Note on M2: tm: 必输项，请填写“合格”或“不合格”