## 检验结果汇总表
2022年电线电缆产品质量监督抽查检验结果汇总表
序号 | 产品名称 （商品实物标注名称） | 标称商标 （有TM标记，或注册商标R标记的） | 生产日期/批号 | 规格型号 | 抽样日期 | 受检单位 | 受检单位信用代码 | 受检单位地址 | 标称生产单位 | 标称生产单位地址 | 检查内容 （主要检验项目） | 检验结果判定 | 不合格项目 | 承检机构名称
1 | 高温铁氟龙线 | - | 2021年11月27日/- | AF-200 600V 1.5 | 2022-08-09 | 江阴市大东线缆有限公司 | 91320281760533678C | 江阴市青阳镇洪腾路9号 | 江阴市大东线缆有限公司 | 江阴市青阳镇洪腾路9号 | 绝缘平均厚度,绝缘最薄处厚度,成品电缆电压试验,导体电阻（20℃）,绝缘老化前抗张强度,绝缘老化前断裂伸长率,绝缘老化后抗张强度,绝缘老化前后抗张强度变化率,绝缘老化后断裂伸长率,绝缘老化前后断裂伸长率变化率,绝缘失重试验,单根阻燃试验,电缆包装标签,标志内容,标志耐擦性 | 合格 | - | 无锡市检验检测认证研究院
2 | 铜芯硅橡胶绝缘变频耐热安装线 | - | 2022年7月/- | SAGR 0.6/1 0.5 | 2022-08-09 | 江阴辰宙特种线缆有限公司 | 91320281729038361B | 江阴市青阳镇华澄路21号 | 江阴辰宙特种线缆有限公司 | 江阴市青阳镇华澄路21号 | 绝缘平均厚度,绝缘最薄处厚度,成品电缆电压试验,导体电阻（20℃）,绝缘老化前抗张强度,绝缘老化前断裂伸长率,绝缘老化后抗张强度,绝缘老化前后抗张强度变化率,绝缘老化后断裂伸长率,绝缘老化前后断裂伸长率变化率,电缆包装标签,标志内容,标志耐擦性 | 合格 | - | 无锡市检验检测认证研究院
3 | 硅橡胶电线（硅芯硅橡胶绝缘高压引接软电缆） | - | 2022年7月27日/- | JHXG 1140V 2.5 | 2022-08-09 | 江阴市华晶特种线缆有限公司 | 913202816754724527 | 江阴市青阳镇工业园区华澄路17号 | 江阴市华晶特种线缆有限公司 | 江阴市青阳镇工业园区华澄路17号 | 绝缘平均厚度,绝缘最薄处厚度,成品电缆电压试验,导体电阻（20℃）,绝缘老化前抗张强度,绝缘老化前断裂伸长率,绝缘老化后抗张强度,绝缘老化前后抗张强度变化率,绝缘老化后断裂伸长率,绝缘老化前后断裂伸长率变化率,绝缘失重试验,单根阻燃试验,电缆包装标签,标志内容,标志耐擦性 | 合格 | - | 无锡市检验检测认证研究院
4 | 氟塑料（铁氟龙）绝缘电线 | - | 2022年4月/- | UL/332 22AWG | 2022-08-09 | 江阴市江海特种线缆有限公司 | 91320281683539063G | 江阴市青阳镇工业园区东区大船桥路3号 | 江阴市江海特种线缆有限公司 | 江阴市青阳镇工业园区东区大船桥路3号 | 绝缘平均厚度,绝缘最薄处厚度,成品电缆电压试验,导体电阻（20℃）,绝缘老化前抗张强度,绝缘老化前断裂伸长率,绝缘老化后抗张强度,绝缘老化前后抗张强度变化率,绝缘老化后断裂伸长率,绝缘老化前后断裂伸长率变化率,绝缘失重试验,单根阻燃试验,电缆包装标签,标志内容,标志耐擦性 | 合格 | - | 无锡市检验检测认证研究院
5 | FEP铁氟龙线 | - | 2022/8/9/220727 | FLR6Y TR7/0.26 0.35 | 2022-08-09 | 奥思朗线缆江阴有限公司 | 913202815617625700 | 江阴市青阳镇锡澄路1578号 | 奥思朗线缆江阴有限公司 | 江阴市青阳镇锡澄路1578号 | 绝缘平均厚度,绝缘最薄处厚度,成品电缆电压试验,导体电阻（20℃）,绝缘老化前抗张强度,绝缘老化前断裂伸长率,绝缘老化后抗张强度,绝缘老化前后抗张强度变化率,绝缘老化后断裂伸长率,绝缘老化前后断裂伸长率变化率,绝缘失重试验,单根阻燃试验,电缆包装标签,标志内容,标志耐擦性 | 合格 | - | 无锡市检验检测认证研究院
6 | 普通聚氯乙烯护套软线 | - | 2022年07月14日/- | 60227IEC53(RVV) 300/500V 2×1 | 2022-08-10 | 江阴市星元机电有限公司 | 91320281MA22T6P6U | 江阴市环城南路38号 | 无锡市仁优电缆有限公司 | 江苏省宜兴市官林镇工业集中区C区 | 绝缘平均厚度,绝缘最薄处厚度,护套平均厚度,护套最薄处厚度,成品电缆电压试验,绝缘线芯电压试验,导体电阻（20℃）,绝缘老化前抗张强度,绝缘老化前断裂伸长率,绝缘老化后抗张强度,绝缘老化前后抗张强度变化率,绝缘老化后断裂伸长率,绝缘老化前后断裂伸长率变化率,护套老化前抗张强度,护套老化前断裂伸长率,护套老化后抗张强度,护套老化前后抗张强度变化率,护套老化后断裂伸长率,护套老化前后断裂伸长率变化率,绝缘失重试验,护套失重试验,单根阻燃试验,电缆包装标签,标志内容,标志耐擦性 | 合格 | - | 无锡市检验检测认证研究院
7 | 聚氯乙烯护套阻燃电线 | 图形 | 2022年6月18日/- | ZR-RVVB 300/300V 2×0.5 | 2022-08-10 | 江阴市云亭梦之缘机电经营部 | 92320281MA1Y88Q788 | 江阴市云亭街道云新东路87号 | 无锡市万华电缆有限公司 | 江苏省宜兴市官林工业A区 | 绝缘平均厚度,绝缘最薄处厚度,护套平均厚度,护套最薄处厚度,成品电缆电压试验,绝缘线芯电压试验,导体电阻（20℃）,绝缘老化前抗张强度,绝缘老化前断裂伸长率,绝缘老化后抗张强度,绝缘老化前后抗张强度变化率,绝缘老化后断裂伸长率,绝缘老化前后断裂伸长率变化率,护套老化前抗张强度,护套老化前断裂伸长率,护套老化后抗张强度,护套老化前后抗张强度变化率,护套老化后断裂伸长率,护套老化前后断裂伸长率变化率,绝缘失重试验,护套失重试验,单根阻燃试验,电缆包装标签,标志内容,标志耐擦性 | 合格 | - | 无锡市检验检测认证研究院
8 | 通用橡套电缆电线 | 图形 | 2021年10月5日/- | 60245IEC53(YZ) 300/500V 3×1.5 | 2022-08-11 | 江阴市山观家用电器商行 | 92320281MA1NE99C63 | 江阴市城东街道山观西街162号 | 江苏南洋电缆有限公司 | 宜兴市官林镇新官东路76号 | 绝缘平均厚度,绝缘最薄处厚度,护套平均厚度,护套最薄处厚度,成品电缆电压试验,绝缘线芯电压试验,导体电阻（20℃）,绝缘老化前抗张强度,绝缘老化前断裂伸长率,绝缘老化后抗张强度,绝缘老化前后抗张强度变化率,绝缘老化后断裂伸长率,绝缘老化前后断裂伸长率变化率,护套老化前抗张强度,护套老化前断裂伸长率,护套老化后抗张强度,护套老化前后抗张强度变化率,护套老化后断裂伸长率,护套老化前后断裂伸长率变化率,绝缘热延伸试验,护套热延伸试验,电缆包装标签,标志内容,标志耐擦性 | 不合格 | 1、导体电阻（20℃） | 无锡市检验检测认证研究院
9 | 普通聚氯乙烯护套软线 | 图形 | 2021年05月08日/- | 60227IEC53(RVV) 300/500V 2×1 | 2022-08-11 | 江阴市山观元凯五金家交电商行 | 92320281MA1NGW7U4R | 江阴市山观西街185号 | 无锡市林德电缆有限公司 | 宜兴市官林镇义庄村义都路6号 | 绝缘平均厚度,绝缘最薄处厚度,护套平均厚度,护套最薄处厚度,成品电缆电压试验,绝缘线芯电压试验,导体电阻（20℃）,绝缘老化前抗张强度,绝缘老化前断裂伸长率,绝缘老化后抗张强度,绝缘老化前后抗张强度变化率,绝缘老化后断裂伸长率,绝缘老化前后断裂伸长率变化率,护套老化前抗张强度,护套老化前断裂伸长率,护套老化后抗张强度,护套老化前后抗张强度变化率,护套老化后断裂伸长率,护套老化前后断裂伸长率变化率,绝缘失重试验,护套失重试验,单根阻燃试验,电缆包装标签,标志内容,标志耐擦性 | 合格 | - | 无锡市检验检测认证研究院
10 | 铜芯聚氯乙烯绝缘聚氯乙烯护套扁形电缆 | - | 2022年2月25日/- | BVVB 300/500V 2×1 | 2022-08-11 | 江阴市长山五交化商店 | 92320281MA1NEH1F13 | 江阴市长山石牌街165-167号 | 无锡市华美电缆有限公司 | 无锡市官林镇工业集中区华美路18号 | 绝缘平均厚度,绝缘最薄处厚度,护套平均厚度,护套最薄处厚度,成品电缆电压试验,绝缘线芯电压试验,导体电阻（20℃）,绝缘老化前抗张强度,绝缘老化前断裂伸长率,绝缘老化后抗张强度,绝缘老化前后抗张强度变化率,绝缘老化后断裂伸长率,绝缘老化前后断裂伸长率变化率,护套老化前抗张强度,护套老化前断裂伸长率,护套老化后抗张强度,护套老化前后抗张强度变化率,护套老化后断裂伸长率,护套老化前后断裂伸长率变化率,绝缘失重试验,护套失重试验,单根阻燃试验,电缆包装标签,标志内容,标志耐擦性 | 合格 | - | 无锡市检验检测认证研究院
11 | 铜芯聚氯乙烯绝缘聚氯乙烯护套扁形电缆 | 图形 | 2022年05月08日/- | BVVB 300/500V 2×1.5 | 2022-08-11 | 江阴市马镇栋梁五金交电商店 | 92320281MA1R2YU08M | 江阴市徐霞客镇马镇马公桥西 | 无锡江南电缆有限公司 | 江苏省宜兴市官林镇义庄村 | 绝缘平均厚度,绝缘最薄处厚度,护套平均厚度,护套最薄处厚度,成品电缆电压试验,绝缘线芯电压试验,导体电阻（20℃）,绝缘老化前抗张强度,绝缘老化前断裂伸长率,绝缘老化后抗张强度,绝缘老化前后抗张强度变化率,绝缘老化后断裂伸长率,绝缘老化前后断裂伸长率变化率,护套老化前抗张强度,护套老化前断裂伸长率,护套老化后抗张强度,护套老化前后抗张强度变化率,护套老化后断裂伸长率,护套老化前后断裂伸长率变化率,绝缘失重试验,护套失重试验,单根阻燃试验,电缆包装标签,标志内容,标志耐擦性 | 合格 | - | 无锡市检验检测认证研究院
12 | 聚氯乙烯绝缘软电缆 | - | 2021年11月22日/- | RVV 300/500V 2×1.5 | 2022-08-11 | 江阴市荣昌电器电机成套有限公司五金电器分公司 | 91320281746246736E | 江阴市霞客镇马镇东街92-2号 | 江苏珠影特种电缆有限公司 | 江苏省无锡市官林镇工业A区 | 绝缘平均厚度,绝缘最薄处厚度,护套平均厚度,护套最薄处厚度,成品电缆电压试验,绝缘线芯电压试验,导体电阻（20℃）,绝缘老化前抗张强度,绝缘老化前断裂伸长率,绝缘老化后抗张强度,绝缘老化前后抗张强度变化率,绝缘老化后断裂伸长率,绝缘老化前后断裂伸长率变化率,护套老化前抗张强度,护套老化前断裂伸长率,护套老化后抗张强度,护套老化前后抗张强度变化率,护套老化后断裂伸长率,护套老化前后断裂伸长率变化率,绝缘失重试验,护套失重试验,单根阻燃试验,电缆包装标签,标志内容,标志耐擦性 | 合格 | - | 无锡市检验检测认证研究院
13 | 硅胶线 | - | 2022年8月/- | 3135-18AWG 200℃ 600V | 2022-08-16 | 江阴市登峰特种线缆有限公司 | 9132028173571387X7 | 江阴市青阳镇工业园区北区闵普路8号 | 江阴市登峰特种线缆有限公司 | 江阴市青阳镇工业园区北区闵普路8号 | 绝缘平均厚度,绝缘最薄处厚度,成品电缆电压试验,导体电阻（20℃）,绝缘老化前抗张强度,绝缘老化前断裂伸长率,绝缘老化后抗张强度,绝缘老化前后抗张强度变化率,绝缘老化后断裂伸长率,绝缘老化前后断裂伸长率变化率,绝缘失重试验,单根阻燃试验,电缆包装标签,标志内容,标志耐擦性 | 合格 | - | 无锡市检验检测认证研究院
14 | 铜芯聚氯乙烯绝缘聚氯乙烯护套扁型电缆 | 图形 | 2021年11月20日/- | BVVB 300/500V 2×1.5 | 2022-08-16 | 江阴市要塞鑫兴水暖配件商店 | 92320281MA1QG5BDXE | 江阴市先锋路14号 | 江苏华峰电缆有限公司 | 无锡市官林镇新官东路61号 | 绝缘平均厚度,绝缘最薄处厚度,护套平均厚度,护套最薄处厚度,成品电缆电压试验,绝缘线芯电压试验,导体电阻（20℃）,绝缘老化前抗张强度,绝缘老化前断裂伸长率,绝缘老化后抗张强度,绝缘老化前后抗张强度变化率,绝缘老化后断裂伸长率,绝缘老化前后断裂伸长率变化率,护套老化前抗张强度,护套老化前断裂伸长率,护套老化后抗张强度,护套老化前后抗张强度变化率,护套老化后断裂伸长率,护套老化前后断裂伸长率变化率,绝缘失重试验,护套失重试验,单根阻燃试验,电缆包装标签,标志内容,标志耐擦性 | 合格 | - | 无锡市检验检测认证研究院
15 | 普通聚氯乙烯护套软线 | 图形 | 2022年7月17日/- | 60227IEC53(RVV) 300/500V 2×0.75 | 2022-08-16 | 江阴市青阳官林线缆经营部 | 92320281MA1P4LUM1P | 江阴市青阳镇锡澄路1585号11幢111号 | 无锡市意达电缆有限公司 | 宜兴市官林镇南庄村 | 绝缘平均厚度,绝缘最薄处厚度,护套平均厚度,护套最薄处厚度,成品电缆电压试验,绝缘线芯电压试验,导体电阻（20℃）,绝缘老化前抗张强度,绝缘老化前断裂伸长率,绝缘老化后抗张强度,绝缘老化前后抗张强度变化率,绝缘老化后断裂伸长率,绝缘老化前后断裂伸长率变化率,护套老化前抗张强度,护套老化前断裂伸长率,护套老化后抗张强度,护套老化前后抗张强度变化率,护套老化后断裂伸长率,护套老化前后断裂伸长率变化率,绝缘失重试验,护套失重试验,单根阻燃试验,电缆包装标签,标志内容,标志耐擦性 | 合格 | - | 无锡市检验检测认证研究院
16 | 聚氯乙烯绝缘电缆电线 | 图形 | 2022年03月07日/- | 60227IEC01(BV) 450/750V 4 | 2022-08-16 | 江苏通高欣电器有限公司 | 91320281MA1MU1DLXL | 江阴市青阳镇锡澄路1585号15幢109-110号 | 江苏亿润线缆有限公司 | 常州市天宁区东青和平工业园恒安路10号 | 绝缘平均厚度,绝缘最薄处厚度,成品电缆电压试验,导体电阻（20℃）,绝缘老化前抗张强度,绝缘老化前断裂伸长率,绝缘老化后抗张强度,绝缘老化前后抗张强度变化率,绝缘老化后断裂伸长率,绝缘老化前后断裂伸长率变化率,绝缘失重试验,单根阻燃试验,电缆包装标签,标志内容,标志耐擦性 | 合格 | - | 无锡市检验检测认证研究院
17 | 普通聚氯乙烯护套软线 | 图形 | 2021年6月18日/- | 60227IEC53(RVV) 300/500V 2×1.5 | 2022-08-16 | 江阴徐旺五金电器经销部 | 92320281MA1RJTD80W | 江阴市青阳镇锡澄路1585号20幢107号（长三角五金商贸城） | 江苏京沪电缆有限公司 | 无锡市官林镇新官东路2号 | 绝缘平均厚度,绝缘最薄处厚度,护套平均厚度,护套最薄处厚度,成品电缆电压试验,绝缘线芯电压试验,导体电阻（20℃）,绝缘老化前抗张强度,绝缘老化前断裂伸长率,绝缘老化后抗张强度,绝缘老化前后抗张强度变化率,绝缘老化后断裂伸长率,绝缘老化前后断裂伸长率变化率,护套老化前抗张强度,护套老化前断裂伸长率,护套老化后抗张强度,护套老化前后抗张强度变化率,护套老化后断裂伸长率,护套老化前后断裂伸长率变化率,绝缘失重试验,护套失重试验,单根阻燃试验,电缆包装标签,标志内容,标志耐擦性 | 合格 | - | 无锡市检验检测认证研究院
18 | 一般用途单芯硬导体无护套电缆 | 图形 | 2022年7月23日/- | 60227IEC01(BV) 450/750V 1.5 | 2022-08-16 | 远东电缆江阴暨阳专卖有限公司 | 91320281MA26F95UXT | 江阴市梅园大街598号 | 远东电缆有限公司 | 中国宜兴高塍远东大道8号 | 绝缘平均厚度,绝缘最薄处厚度,成品电缆电压试验,导体电阻（20℃）,绝缘老化前抗张强度,绝缘老化前断裂伸长率,绝缘老化后抗张强度,绝缘老化前后抗张强度变化率,绝缘老化后断裂伸长率,绝缘老化前后断裂伸长率变化率,绝缘失重试验,单根阻燃试验,电缆包装标签,标志内容,标志耐擦性 | 合格 | - | 无锡市检验检测认证研究院
19 | 聚氯乙烯绝缘无护套电缆 | 图形 | 2022年7月11日/- | 60227IEC01(BV) 450/750 1.5 | 2022-08-23 | 江阴市云亭双百五金商店 | 92320281MA1NQXYQ02 | 江阴市云亭街道云顾路80-28号 | 无锡市明珠电缆有限公司 | 江苏无锡市宜兴市官林镇工业A区18# | 绝缘平均厚度,绝缘最薄处厚度,成品电缆电压试验,导体电阻（20℃）,绝缘老化前抗张强度,绝缘老化前断裂伸长率,绝缘老化后抗张强度,绝缘老化前后抗张强度变化率,绝缘老化后断裂伸长率,绝缘老化前后断裂伸长率变化率,绝缘失重试验,单根阻燃试验,电缆包装标签,标志内容,标志耐擦性 | 合格 | - | 无锡市检验检测认证研究院
Note on B2: tw: 必输，请填写商品实物标注名称
Note on C2: （有TM标记，或注册商标 R 标记的才算，图形商标的，直接填写“图形商标”）
Note on M2: tm: 必输项，请填写“合格”或“不合格”