## 检验结果汇总表
2025年塑料管材产品质量监督抽查检验结果汇总表
序号 | 产品名称 | 抽样方式 | 企业名称 | 详细地址 | 受检企业名称 | 产品详细名称 | 规格型号 | 生产日期或批号 | 抽查结果 | 抽样日期
1 | 塑料管材管件 | 生产领域 | 江苏水皇科技有限公司 | 江阴市华士镇华陆路48号（属华士工业集中区） | 江苏水皇科技有限公司 | PE100聚乙烯涉水管 | dn32×3.0 SDR11 1.6MPa | 2025-01-11 | 合格 | 2025-06-06
2 | 塑料管材管件 | 生产领域 | 江阴市顺立塑胶有限公司 | 江阴市华士镇红苗工业园区陆东大街181号 | 江阴市顺立塑胶有限公司 | 硬聚氯乙烯（PVC-U）管材 | Φ50×2.0 | 2025-04-20 | 合格 | 2025-06-06
3 | 塑料管材管件 | 生产领域 | 江阴市华士亿源塑料制品厂 | 江阴市华士镇华陆路70号 | 江阴市华士亿源塑料制品厂 | 聚丙烯管材 | dn25×en3.5mm PN2.0MPa S3.2 | 2025-05-28 | 合格 | 2025-06-06
4 | 塑料管材管件 | 生产领域 | 江苏华塑新型建材有限公司 | 江阴市华士镇华西村中康路（华西工业园） | 江苏华塑新型建材有限公司 | 给水用聚乙烯（PE）管材 | PE100，dn32×3.0，PN1.6MPa | 2025-02-25 | 合格 | 2025-06-06
5 | 塑料管材管件 | 生产领域 | 江阴市万马管业有限公司 | 江阴市徐霞客镇璜塘金凤南路134号 | 江阴市万马管业有限公司 | HDPE给水管材 | dn32，1.6MPa | 2025-01-20 | 合格 | 2025-06-05
6 | 塑料管材管件 | 生产领域 | 江苏海威塑业科技有限公司 | 江阴市徐霞客镇马镇环镇北路3号 | 江苏海威塑业科技有限公司 | 给水用聚乙烯（PE）管 | dn25，PN1.6MPa ，SDR11 | 2024-11-17 | 合格 | 2025-06-05
7 | 塑料管材管件 | 生产领域 | 江阴市亚美塑业有限公司 | 江阴市徐霞客镇峭岐霞祥路10号 | 江阴市亚美塑业有限公司 | 给水用钢丝网增强PE复合管材 | dn50×5.0mm×1.6MPa | 2024-11-12 | 合格 | 2025-06-05
8 | 塑料管材管件 | 生产领域 | 江阴市大禹塑业有限公司 | 江阴市华士镇工业园（华陆村） | 江阴市大禹塑业有限公司 | PVC-U管材 | dn50×2.0 | 2025-02-27 | 合格 | 2025-06-04
9 | 塑料管材管件 | 生产领域 | 江阴市江淮塑料管材厂 | 江阴市华士镇工业园区 | 江阴市江淮塑料管材厂 | 室外排水用硬聚氯乙烯（PVC-U）管材 | dn50 | 2025-05-20 | 合格 | 2025-06-04
10 | 塑料管材管件 | 生产领域 | 江阴市华士嘉海塑料制品厂 | 江阴市华士镇华西工业园民企二路12号 | 江阴市华士嘉海塑料制品厂 | 建筑通风、农业、养殖业、绿化灌溉用硬聚氯乙烯（PVC-U）管件 | dn50 大弯 | 2025-05-30 | 合格 | 2025-06-04
11 | 塑料管材管件 | 生产领域 | 江苏宝鹏科技管业有限公司 | 江阴市华士镇华西民营工业园（环村南路） | 江苏宝鹏科技管业有限公司 | 给水用聚乙烯（PE）管材 | dn32×3.0 PN1.6MPa SDR11 | 2025-04-12 | 合格 | 2025-06-04
12 | 塑料管材管件 | 生产领域 | 江阴市联润塑胶有限公司 | 江阴市华士镇华西十三村环村西路213号 | 江阴市联润塑胶有限公司 | 硬聚氯乙烯（PVC-U）管件 | dn50 大弯 | 2025-05-20 | 合格 | 2025-06-04
13 | 塑料管材管件 | 生产领域 | 江阴市富强塑业有限公司 | 江阴市华士镇华西五村民企二路20号 | 江阴市富强塑业有限公司 | 室外排水用硬聚氯乙烯PVC-U管材 | Φ50×2.0 | 2025-05-28 | 合格 | 2025-06-04
14 | 塑料管材管件 | 生产领域 | 江苏百通塑业发展有限公司 | 江阴市华士镇华西民营工业园民企三路（属华西工业集中区） | 江苏百通塑业发展有限公司 | 冷热水用聚丙烯PP-R管材 | dn25×en3.5mm S3.2 | 2025-03-18 | 合格 | 2025-06-04
15 | 塑料管材管件 | 生产领域 | 江阴市同旭管业有限公司 | 江阴市徐霞客镇璜塘凤凰路6号 | 江阴市同旭管业有限公司 | PE管材 | DN63 SN12.5 | 2024-11-12 | 合格 | 2025-06-03
16 | 塑料管材管件 | 生产领域 | 江阴浩郡塑管有限公司 | 江阴市徐霞客镇璜塘工业园区云海路4号 | 江阴浩郡塑管有限公司 | PE给水用管材 | PE100 DN32mm SDR11 1.6MPa | 2025-02-24 | 合格 | 2025-06-03
17 | 塑料管材管件 | 生产领域 | 江阴市华达涤塑有限公司金洋塑业有限公司 | 江阴市徐霞客镇金凤村界石头53号 | 江阴市华达涤塑有限公司金洋塑业有限公司 | PE给水用管件 | dn20mm 弯头 PN1.6 PE100 | 2025-06-01 | 合格 | 2025-06-03
18 | 塑料管材管件 | 生产领域 | 江特科技股份有限公司 | 江阴市青阳镇工业园区 | 江特科技股份有限公司 | 给水用聚乙烯（PE）管材 | dn32×3.0mm SDR11 PN1.6MPa | 2025-05-06 | 合格 | 2025-06-03
19 | 塑料管材管件 | 生产领域 | 江阴市烨龙塑业有限公司 | 江阴市青阳镇里新路25号 | 江阴市烨龙塑业有限公司 | HDPE管材 | Φ50 SN16 | 2025-03-31 | 合格 | 2025-06-03
20 | 塑料管材管件 | 生产领域 | 江苏中通管业有限公司 | 江阴市临港街道景贤路819号 | 江苏中通管业有限公司 | 给水用聚乙烯（PE）管材 | PE100 dn20 1.6MPa SDR11 | 2025-04-24 | 合格 | 2025-06-03